請選擇領域別
請填入相關領域
請確認是否已存在於專利暨可移轉技術資料庫中
## 工作表1
項次	產出年度	是否已存在於專利暨可移轉技術資料庫中	領域類別	專利名稱	專利證號	申請國家	摘要	執行單位	聯絡人	聯絡電話	email
1	96	是	民生福祉	熱界面材料用組成物	I290565	中華民國	一種可改善現有熱界面材料之低熱導係數及高阻抗值缺點的熱界面材料用組成物。利用奈米碳管之高導熱特性和液晶高分子之結構高秩序化製備CNT-LC導熱複合結構，而使熱界面材料具有高的熱導係數。而且奈米碳管之添加量遠比一些傳統金屬或陶瓷粉體少，因此有利於分散加工處理。此CNT-LC複合結構與相變化樹脂可相容而不會相分離，且所形成之熱界面材料具有相變化溫度為45~75℃。在元件正常操作溫度下，可填平元件表面之孔洞、空隙或凹陷，進而可明顯地降低整體元件之熱阻值。	工研院技轉法律中心	方仁祥	03-5914466	dennis_fang@itri.org.tw
2	99	是	民生福祉	熱界面材料用組成物	7,662,307	美國	一種可改善現有熱界面材料之低熱導係數及高阻抗值缺點的熱界面材料用組成物。利用奈米碳管之高導熱特性和液晶高分子之結構高秩序化製備CNT-LC導熱複合結構，而使熱界面材料具有高的熱導係數。而且奈米碳管之添加量遠比一些傳統金屬或陶瓷粉體少，因此有利於分散加工處理。此CNT-LC複合結構與相變化樹脂可相容而不會相分離，且所形成之熱界面材料具有相變化溫度為45~75℃。在元件正常操作溫度下，可填平元件表面之孔洞、空隙或凹陷，進而可明顯地降低整體元件之熱阻值。	工研院技轉法律中心	方仁祥	03-5914466	dennis_fang@itri.org.tw
3	106	是	民生福祉	聚醯胺醯亞胺高分子、石墨膜及其製備方法	ZL201410335199.3	中國大陸	本揭露提供一種聚醯胺亞醯胺高分子，具有下列化學式(I)： / (I) / 化學式(I)中，X1包括 、 、 、 、 或 ；X2包括 、 、 、 、 、 、 、 或 ；以及m:n=8:2~6:4。	工研院技轉法律中心	方仁祥	03-5914466	dennis_fang@itri.org.tw
4	106	是	民生福祉	聚醯胺亞醯胺高分子、石墨膜及其製備方法	6030620	日本	本揭露提供一種聚醯胺亞醯胺高分子，具有下列化學式(I)： / (I) / 化學式(I)中，X1包括 、 、 、 、 或 ；X2包括 、 、 、 、 、 、 、 或 ；以及m:n=8:2~6:4。	工研院技轉法律中心	方仁祥	03-5914466	dennis_fang@itri.org.tw
5	106	是	民生福祉	聚醯胺亞醯胺高分子、石墨膜及其製備方法	I598294	中華民國	本揭露提供一種聚醯胺亞醯胺高分子，具有下列化學式(I)： / (I) / 化學式(I)中，X1包括 、 、 、 、 或 ；X2包括 、 、 、 、 、 、 、 或 ；以及m:n=8:2~6:4。	工研院技轉法律中心	方仁祥	03-5914466	dennis_fang@itri.org.tw
6	105	是	民生福祉	聚醯胺亞醯胺高分子、石墨膜及其製備方法	9,371,233	美國	本揭露提供一種聚醯胺亞醯胺高分子，具有下列化學式(I)： / (I) / 化學式(I)中，X1包括 、 、 、 、 或 ；X2包括 、 、 、 、 、 、 、 或 ；以及m:n=8:2~6:4。	工研院技轉法律中心	方仁祥	03-5914466	dennis_fang@itri.org.tw
7	99	是	民生福祉	共軛高分子-層狀黏土雜化物	ZL200710101997.X	中國大陸	本發明提供一種共軛高分子-層狀黏土混成物，其係利用片狀型態(platelet-shaped)之無機層狀黏土作為共軛高分子之分散劑，利用兩者在幾何形態上的差異性(Geometric Shape Inhomogeneity Factor)，化解共軛高分子結構間的糾結與聚集，而得到分散良好之混成材。	工研院技轉法律中心	方仁祥	03-5914466	dennis_fang@itri.org.tw
8	100	是	民生福祉	高散熱複合基板結構	I352407	中華民國	一種高散熱複合基板的結構，包括一基材、一介電層以及一電路層。基材包括一金屬複合材料，介電層係形成於基材上，電路層係形成於介電層上。一半導體元件係熱連接於基材且電性連接於該電路層，藉此半導體元件所產生的熱經由基材傳遞至外界或散熱裝置上。	工研院技轉法律中心	方仁祥	03-5914466	dennis_fang@itri.org.tw
9	104	是	民生福祉	矽氧烷環氧樹脂透明組合物	ZL201010619696.8	中國大陸	一種矽氧烷環氧樹脂透明組成物，包括：(a) 至少一環氧樹脂改質之矽氧烷化合物、(b) 至少一含矽醇基(silanol)矽氧烷化合物以及(c) 一催化劑。其中每分子環氧樹脂改質之矽氧烷化合物至少含有兩個環脂肪(cycloaliphatic)環氧樹脂基，且環氧樹脂改質之矽氧烷化合物佔該矽氧烷環氧樹脂透明組成物重量百分比介於10~89wt%之間。含矽醇基矽氧烷化合物與(a)可進行一化學交聯，而該含矽醇基矽氧烷化合物具有至少兩個氫氧官能基，且該含矽醇基矽氧烷化合物佔該矽氧烷環氧樹脂透明組成物重量百分比介於89~10wt%之間。催化劑佔該矽氧烷環氧樹脂透明組成物重量百分比介於0.01~1wt%之間。	工研院技轉法律中心	方仁祥	03-5914466	dennis_fang@itri.org.tw
10	102	是	民生福祉	矽氧烷環氧樹脂透明組成物	I410445	中華民國	一種矽氧烷環氧樹脂透明組成物，包括：(a) 至少一環氧樹脂改質之矽氧烷化合物、(b) 至少一含矽醇基(silanol)矽氧烷化合物以及(c) 一催化劑。其中每分子環氧樹脂改質之矽氧烷化合物至少含有兩個環脂肪(cycloaliphatic)環氧樹脂基，且環氧樹脂改質之矽氧烷化合物佔該矽氧烷環氧樹脂透明組成物重量百分比介於10~89wt%之間。含矽醇基矽氧烷化合物與(a)可進行一化學交聯，而該含矽醇基矽氧烷化合物具有至少兩個氫氧官能基，且該含矽醇基矽氧烷化合物佔該矽氧烷環氧樹脂透明組成物重量百分比介於89~10wt%之間。催化劑佔該矽氧烷環氧樹脂透明組成物重量百分比介於0.01~1wt%之間。	工研院技轉法律中心	方仁祥	03-5914466	dennis_fang@itri.org.tw
11	102	是	民生福祉	矽氧烷環氧樹脂透明組成物	8,440,774	美國	一種矽氧烷環氧樹脂透明組成物，包括：(a) 至少一環氧樹脂改質之矽氧烷化合物、(b) 至少一含矽醇基(silanol)矽氧烷化合物以及(c) 一催化劑。其中每分子環氧樹脂改質之矽氧烷化合物至少含有兩個環脂肪(cycloaliphatic)環氧樹脂基，且環氧樹脂改質之矽氧烷化合物佔該矽氧烷環氧樹脂透明組成物重量百分比介於10~89wt%之間。含矽醇基矽氧烷化合物與(a)可進行一化學交聯，而該含矽醇基矽氧烷化合物具有至少兩個氫氧官能基，且該含矽醇基矽氧烷化合物佔該矽氧烷環氧樹脂透明組成物重量百分比介於89~10wt%之間。催化劑佔該矽氧烷環氧樹脂透明組成物重量百分比介於0.01~1wt%之間。	工研院技轉法律中心	方仁祥	03-5914466	dennis_fang@itri.org.tw
12	98	是	民生福祉	散熱裝置及其所使用之高導熱複合材料	I305131	中華民國	一種散熱裝置，對一電子元件進行散熱，該散熱裝置包括一第一散熱元件，第一散熱元件係直接接觸於電子元件，其中第一散熱元件之材料為一種含碳纖維或發泡石墨的複合材料。	工研院技轉法律中心	方仁祥	03-5914466	dennis_fang@itri.org.tw

## 'file:///D:/FY108公告案/FY108公告/導熱材料相關專利讓與案-仁祥/導熱材料相關專利讓與案_總表.xlsx'#List
請選擇以下領域
智慧科技
製造精進
民生福祉
綠能科技
服務創新
創新政策與管理

是
否