請選擇領域別
請填入相關領域
請確認是否已存在於專利暨可移轉技術資料庫中
## 專利
項次	產出年度	是否已存在於專利暨可移轉技術資料庫中	領域類別	專利名稱	專利證號	申請國家	摘要	執行單位	聯絡人	聯絡電話	email
1	104	是	智慧科技	低介電樹脂配制物、預聚物、組合物及其複合材料與低介電樹脂預聚物溶液的制備方法	ZL201110416454.3	中國大陸	本發明提供一種低介電樹脂配方，包括:20~150重量份之二異氰酸酯(diisocyanate)；20~400重量份之聚(2,6-二烷基-1,4-苯醚) (Poly(2,6-dialkyl-1,4-phenylene oxide)) ；以及200~650重量份之溶劑。本發明尚提供一種由上述低介電樹脂配方所形成之預聚合物、組成物及其複合材料與低介電樹脂預聚合物溶液的製備方法。	工研院技轉法律中心	方仁祥	03-5914466	dennis_fang@itri.org.tw
2	103	是	智慧科技	低介電樹脂配方、預聚合物、組成物及其複合材料與低介電樹脂預聚合物溶液的製備方法	I428390	中華民國	本發明提供一種低介電樹脂配方，包括:20~150重量份之二異氰酸酯(diisocyanate)；20~400重量份之聚(2,6-二烷基-1,4-苯醚) (Poly(2,6-dialkyl-1,4-phenylene oxide)) ；以及200~650重量份之溶劑。本發明尚提供一種由上述低介電樹脂配方所形成之預聚合物、組成物及其複合材料與低介電樹脂預聚合物溶液的製備方法。	工研院技轉法律中心	方仁祥	03-5914466	dennis_fang@itri.org.tw
3	104	是	智慧科技	低介電樹脂配方、預聚合物、組成物及其複合材料與低介電樹脂預聚合物溶液的製備方法	8,889,789	美國	本發明提供一種低介電樹脂配方，包括:20~150重量份之二異氰酸酯(diisocyanate)；20~400重量份之聚(2,6-二烷基-1,4-苯醚) (Poly(2,6-dialkyl-1,4-phenylene oxide)) ；以及200~650重量份之溶劑。本發明尚提供一種由上述低介電樹脂配方所形成之預聚合物、組成物及其複合材料與低介電樹脂預聚合物溶液的製備方法。	工研院技轉法律中心	方仁祥	03-5914466	dennis_fang@itri.org.tw
4	101	是	智慧科技	共軛高分子-層狀黏土混成物及防止共軛高分子聚集的方法	I374904	中華民國	本發明提供一種共軛高分子-層狀黏土混成物，其係利用片狀型態(platelet-shaped)之無機層狀黏土作為共軛高分子之分散劑，利用兩者在幾何形態上的差異性(Geometric Shape Inhomogeneity Factor)，化解共軛高分子結構間的糾結與聚集，而得到分散良好之混成材。	工研院技轉法律中心	方仁祥	03-5914466	dennis_fang@itri.org.tw
5	100	是	智慧科技	金屬熱界面材料及含有該材料的散熱模塊與封裝微電子	ZL200710301900.X	中國大陸	本發明提供一種金屬熱界面材料，適用於設置在積體電路裸晶至其散熱器之熱傳導路徑的界面間，其中該金屬熱界面材料為內部具有貫穿孔結構及/或周圍呈鋸齒或波浪狀的結構。本發明更包括含有上述金屬熱界面材料之散熱模組與構裝微電子。	工研院技轉法律中心	方仁祥	03-5914466	dennis_fang@itri.org.tw
6	100	是	智慧科技	金屬熱界面材料及含有該材料之散熱模組與構裝微電子	I354529	中華民國	本發明提供一種金屬熱界面材料，適用於設置在積體電路裸晶至其散熱器之熱傳導路徑的界面間，其中該金屬熱界面材料為內部具有貫穿孔結構及/或周圍呈鋸齒或波浪狀的結構。本發明更包括含有上述金屬熱界面材料之散熱模組與構裝微電子。	工研院技轉法律中心	方仁祥	03-5914466	dennis_fang@itri.org.tw
7	102	是	智慧科技	金屬熱界面材料及含有該材料之散熱模組與構裝微電子	8,373,991	美國	本發明提供一種金屬熱界面材料，適用於設置在積體電路裸晶至其散熱器之熱傳導路徑的界面間，其中該金屬熱界面材料為內部具有貫穿孔結構及/或周圍呈鋸齒或波浪狀的結構。本發明更包括含有上述金屬熱界面材料之散熱模組與構裝微電子。	工研院技轉法律中心	方仁祥	03-5914466	dennis_fang@itri.org.tw
8	104	是	智慧科技	散熱結構	I475103	中華民國	本發明提供一夾設於發熱裝置與散熱元件之間的熱介面材料組成物，其具有高耐熱塑性，係由環氧樹脂、二異氰酸酯、與胺類硬化劑反應而成之樹脂基材添加高導熱粉體混合而成。改變二異氰酸酯與環氧樹脂之比例可調整熱介面材料之自黏性及硬度。經高溫長時間反覆測試後，上述熱介面材料仍保有自黏性及柔軟度且不具高溫裂解的問題，可有效改善材料之填縫性能。在元件正常操作溫度下，熱塑性之材料特性可填平元件表面之孔洞、空隙及凹陷，進而提升整體結構之散熱性。	工研院技轉法律中心	方仁祥	03-5914466	dennis_fang@itri.org.tw

## 'file:///D:/FY108公告案/FY108公告/導熱材料相關專利讓與案-仁祥/導熱材料相關專利讓與案_總表.xlsx'#List
請選擇以下領域
智慧科技
製造精進
民生福祉
綠能科技
服務創新
創新政策與管理

是
否