請確認是否已存在於專利暨可移轉技術資料庫中
請選擇領域別
請填入相關領域
請確認是否已存在於專利暨可移轉技術資料庫中
請選擇領域別
請填入相關領域
請確認是否已存在於專利暨可移轉技術資料庫中
請選擇領域別
請填入相關領域
請確認是否已存在於專利暨可移轉技術資料庫中
請選擇領域別
請填入相關領域
## 技術列表
項次	產出年度	是否已存在於專利暨可移轉技術資料庫中	領域	技術類別	中文名稱	技術特色	可應用範圍	執行單位	聯絡人	聯絡電話	email
1	108	否	綠能科技	化工類	氮化鋁ingot加工技術	氮化鋁(AlN)為取代Al2O3、BeO、SiC等陶瓷的新時代材料，其具有優越的機械性質、高的熱傳導率、高的絕緣電阻係數等性質，讓氮化鋁可大量使用在散熱片、電子陶瓷基板、或元件的封裝材料上。不過，因為氮化鋁結構陶瓷為共價化合物，常溫下具備極高之硬度及機械強度，屬於高強度之硬脆材料；要針對氮化鋁陶瓷進行加工製程，以符合不同產品應用的規格要求，比起一般氧化鋁陶瓷就會更加困難。本技術為開發氮化鋁ingot加工技術，以克服氮化鋁本身材質的硬度極高且其脆性大的困難點，達成對氮化鋁材料對於商用之嚴格要求。	半導體產業、陶瓷產業	化學研究所	阮建龍	03-4712201#358099	jianlongruan@gmail.com

## 專利列表
項次	產出 / 年度	是否已存在於專利暨可移轉技術資料庫中	領域類別	專利名稱	專利證號	申請國家	摘要	執行 / 單位	聯絡人	聯絡電話	email
1	107	是	綠能科技	可磊晶之散熱基板與其製作方法	I621741	中華民國	一種可磊晶之散熱基板與其製作方法，步驟包括: (A)於一多晶或非晶材料基板之表面形成粗糙面；(B)於該粗糙面上形成一平坦層；(C)於該平坦層上形成一緩衝層。藉此，使用平坦層降低基板之表面粗糙度，再利用緩衝層，作為磊晶成長之基底，可直接用於製備平坦及結晶等向成長的半導體元件。	中科院 / 化學所	郭養國	03-4712201#358172	ykkuo2002@yahoo.co.tw
2	105	是	綠能科技	一種改善氮化鋁基板與銅鍍層之介面應力的結構	I553154	中華民國	此發明不僅可得到相同厚度的銅鍍層，且堆疊銅鍍層後形成的階梯狀型態可降低邊緣之切線角度，可大幅降低氮化鋁基板與銅鍍層間的應力值，有效提升氮化鋁基板的可靠度。	中科院 / 化學所	郭養國	03-4712201#358172	ykkuo2002@yahoo.co.tw
3	105	是	綠能科技	以高分子混合物製備氮化鋁粉體之方法	I522310	中華民國	本提案技術為在氮化鋁粉體製程初期先將高分子掺入，利用高分子其本身置換氧化物原子技術，以環境高碳原子做為置換媒介物進行氧化還原反應，使氧化物形成晶格震盪，析出外層氧原子，再以環境高壓之氮原子補充空位形成氮化鋁粉體。	中科院 / 化學所	郭養國	03-4712201#358172	ykkuo2002@yahoo.co.tw
4	105	是	綠能科技	一種在多晶氮化鋁基板作高深寬比圖案的方法	I594371	中華民國	本發明藉由使用一能量束在阻障層上直接製作圖案，再利用電漿蝕刻的方式蝕刻氮化鋁基板，可快速地、有效地製作一具有高深寬比圖案之氮化鋁基板。	中科院 / 化學所	郭養國	03-4712201#358172	ykkuo2002@yahoo.co.tw
5	104	是	綠能科技	氮化鋁基板厚銅覆銅之製備方法	I512150	中華民國	本發明係提供一種氮化鋁基板厚銅覆銅之製備方法，該方法係以一氮化鋁基板表面濺鍍一層鈦或鎢金屬，再於鈦或鎢金屬層上電鍍銅層，並以一無氧銅厚板覆蓋於電鍍銅層之上，該電鍍銅層能因銅互相擴散而將兩片基板接合在一起，於氣氛高溫爐中進行燒結製程溫度設定	中科院 / 化學所	郭養國	03-4712201#358172	ykkuo2002@yahoo.co.tw
6	104	是	綠能科技	氮化鋁靜電吸盤之異質疊層共燒陶瓷製備方法	I475638	中華民國	本發明是關於一種氮化鋁靜電吸盤之異質疊層共燒陶瓷製備方法。	中科院 / 化學所	郭養國	03-4712201#358172	ykkuo2002@yahoo.co.tw
7	104	是	綠能科技	三維半導體電路結構及其製法	I532100	中華民國	一種三維半導體電路結構及其製法,其結構係包括:一上方具有第一金屬電路層之基板、一設置於該第一金屬電路層上,並與該第一金屬電路層電性之中介層、及設置於該中介層上之至少一半導體元件,藉由該中介層排除各該半導體元件作動時所產生之溫度,以達到提高半導體元件壽命之目的。	中科院 / 化學所	郭養國	03-4712201#358172	ykkuo2002@yahoo.co.tw
8	104	是	綠能科技	一種用於電子元件的散熱裝置	I481086	中華民國	本發明以組合基板 (氮化鋁基板-熱電元件-氮化鋁基板）作為電子元件之散熱裝置，並利用散熱裝置上下兩端所產生的熱溫差現象，能有效排除電子元件所產生的熱能。此裝置不但可有效降低電子元件溫度，更可儲備其因熱電效應所產生之電能。	中科院 / 化學所	郭養國	03-4712201#358172	ykkuo2002@yahoo.co.tw

## 專利讓與列表
項次	產出年度	是否已在可移轉技術資料庫中	領域類別	專利名稱	專利證號	申請國家	摘要	執行單位	連絡人	連絡電話	email

## 專利終止維護列表
項次	產出年度	是否已在可移轉技術資料庫中	領域類別	專利名稱	專利證號	申請國家	摘要	執行單位	連絡人	連絡電話	email

## List
請選擇以下領域
智慧科技
製造精進
民生福祉
綠能科技
服務創新
創新政策與管理

是
否

發明
新型
新式樣