## 專利列表
項次 | 產出年度 | 是否已存在於專利暨可移轉技術資料庫中 | 領域類別 | 專利名稱 | 專利證號 | 申請國家 | 摘要 | 執行單位 | 聯絡人 | 聯絡電話 | email
1 | 105 | 是 | 智慧科技 | 電容器及其製造方法 | ZL201210239745.4 | 中國大陸 | 一種電容器及其製造方法。此方法包括：提供二電極；分別對該二電極進行表面處理步驟，使該二電極的表面具有多個第一基團；分別將多個經高分子殼層包覆及鍵結的碳材粉體覆蓋在該二電極的表面上，其中各該高分子殼層具有第二基團；添加交聯劑至該些碳材粉體之表面上，並進行交聯反應，以於各該電極上形成一電極保護層；將二活性碳層分別覆蓋於各自具該電極保護層之該二電極上；將該二電極相對配置，使該二活性碳層置於該二電極的內層上，並於該二活性碳層之間配置一隔離膜；以及，注入電解液於該二電極保護層之間。 | 工研院技轉法律中心 | 李怡秋 | 03-5917759 | Lislee@itri.org.tw
2 | 104 | 是 | 智慧科技 | 電容器及其製造方法 | I466153 | 中華民國 | 一種電容器及其製造方法。此方法包括：提供二電極；分別對該二電極進行表面處理步驟，使該二電極的表面具有多個第一基團；分別將多個經高分子殼層包覆及鍵結的碳材粉體覆蓋在該二電極的表面上，其中各該高分子殼層具有第二基團；添加交聯劑至該些碳材粉體之表面上，並進行交聯反應，以於各該電極上形成一電極保護層；將二活性碳層分別覆蓋於各自具該電極保護層之該二電極上；將該二電極相對配置，使該二活性碳層置於該二電極的內層上，並於該二活性碳層之間配置一隔離膜；以及，注入電解液於該二電極保護層之間。 | 工研院技轉法律中心 | 李怡秋 | 03-5917759 | Lislee@itri.org.tw
3 | 103 | 是 | 智慧科技 | 電容器及其製造方法 | 8,848,339 | 美國 | 一種電容器及其製造方法。此方法包括：提供二電極；分別對該二電極進行表面處理步驟，使該二電極的表面具有多個第一基團；分別將多個經高分子殼層包覆及鍵結的碳材粉體覆蓋在該二電極的表面上，其中各該高分子殼層具有第二基團；添加交聯劑至該些碳材粉體之表面上，並進行交聯反應，以於各該電極上形成一電極保護層；將二活性碳層分別覆蓋於各自具該電極保護層之該二電極上；將該二電極相對配置，使該二活性碳層置於該二電極的內層上，並於該二活性碳層之間配置一隔離膜；以及，注入電解液於該二電極保護層之間。 | 工研院技轉法律中心 | 李怡秋 | 03-5917759 | Lislee@itri.org.tw
4 | 105 | 是 | 智慧科技 | 雙光軸相位差膜及其制造方法 | ZL201110449816.9 | 中國大陸 | 一種雙光軸相位差膜，包括：一基板，其中基板上包括配向膜，或基板表面經配向處理；及一光學異向塗層，位於基板上方，其中光學異向塗層包括一下層和一上層，其中：下層為一水平配向液晶層；上層為垂直配向之六角圓柱堆積陣列液晶層，其中光學異向塗層三維折射率關係為nx>nz>ny。 | 工研院技轉法律中心 | 李怡秋 | 03-5917759 | Lislee@itri.org.tw
5 | 103 | 是 | 智慧科技 | 雙光軸相位差膜及其製造方法 | I453509 | 中華民國 | 一種雙光軸相位差膜，包括：一基板，其中基板上包括配向膜，或基板表面經配向處理；及一光學異向塗層，位於基板上方，其中光學異向塗層包括一下層和一上層，其中：下層為一水平配向液晶層；上層為垂直配向之六角圓柱堆積陣列液晶層，其中光學異向塗層三維折射率關係為nx>nz>ny。 | 工研院技轉法律中心 | 李怡秋 | 03-5917759 | Lislee@itri.org.tw
6 | 103 | 是 | 智慧科技 | 雙光軸相位差膜及其製造方法 | 8,736,797 | 美國 | 一種雙光軸相位差膜，包括：一基板，其中基板上包括配向膜，或基板表面經配向處理；及一光學異向塗層，位於基板上方，其中光學異向塗層包括一下層和一上層，其中：下層為一水平配向液晶層；上層為垂直配向之六角圓柱堆積陣列液晶層，其中光學異向塗層三維折射率關係為nx>nz>ny。 | 工研院技轉法律中心 | 李怡秋 | 03-5917759 | Lislee@itri.org.tw
7 | 101 | 是 | 智慧科技 | 極板導電結構 | ZL200710096447.3 | 中國大陸 | 一種極板導電結構，包含由一或多種第一導電材所形成能提供電子傳導機能之類管束型三維電子通道結構；由一或多種第二導電材所形成能提供活性物質吸附與承載支撐類管束型三維電子通道結構之導電連貫型三維結構；以及由第一導電材與第二導電材所組成能提供電解液或電解質離子傳導通道的三維間隙空間結構。由類管束型三維電子通道結構與導電連貫型三維結構所形成的類網狀三維結構(network-like 3D structrue)內部可作為離子通道，網狀結構本身能增強活性物質於基材上之附著力，而傳導通道亦能促使電子快速導通，用於製作電池，可以有效提昇電池的充放電率(C-rate)。 | 工研院技轉法律中心 | 李怡秋 | 03-5917759 | Lislee@itri.org.tw
8 | 102 | 是 | 智慧科技 | 極板導電結構 | I404256 | 中華民國 | 一種極板導電結構，包含由一或多種第一導電材所形成能提供電子傳導機能之類管束型三維電子通道結構；由一或多種第二導電材所形成能提供活性物質吸附與承載支撐類管束型三維電子通道結構之導電連貫型三維結構；以及由第一導電材與第二導電材所組成能提供電解液或電解質離子傳導通道的三維間隙空間結構。由類管束型三維電子通道結構與導電連貫型三維結構所形成的類網狀三維結構(network-like 3D structrue)內部可作為離子通道，網狀結構本身能增強活性物質於基材上之附著力，而傳導通道亦能促使電子快速導通，用於製作電池，可以有效提昇電池的充放電率(C-rate)。 | 工研院技轉法律中心 | 李怡秋 | 03-5917759 | Lislee@itri.org.tw
9 | 100 | 是 | 智慧科技 | 電化學元件封裝結構 | ZL200710006244.0 | 中國大陸 | 一種電化學元件封裝結構，其至少包括第一可撓式基板，多個電化學元件以及第二可撓式基板。其中第一可撓式基板與第二可撓式基板互相結合以將多個電化學元件封裝於其中，並且，在第一可撓式基板與第二可撓式基板的互相結合面的至少其中之一上形成有導線，且多個電化學元件藉由導線電連接。 | 工研院技轉法律中心 | 李怡秋 | 03-5917759 | Lislee@itri.org.tw
10 | 101 | 是 | 智慧科技 | 電化學元件封裝結構 | I371234 | 中華民國 | 一種電化學元件封裝結構，其至少包括第一可撓式基板，多個電化學元件以及第二可撓式基板。其中第一可撓式基板與第二可撓式基板互相結合以將多個電化學元件封裝於其中，並且，在第一可撓式基板與第二可撓式基板的互相結合面的至少其中之一上形成有導線，且多個電化學元件藉由導線電連接。 | 工研院技轉法律中心 | 李怡秋 | 03-5917759 | Lislee@itri.org.tw
11 | 100 | 是 | 智慧科技 | 顯色材料及其製法 | I343402 | 中華民國 | 本發明提供一種顯色材料及其製法，該顯色材料包括顏料以及無機烷氧縮合物，包覆該顏料。其製法包括將無機烷氧化合物加入顏料中，以溶膠-凝膠縮合反應，形成無機烷氧縮合物包覆該顏料，使得顏料具有更高的耐熱性與化學安定性。 | 工研院技轉法律中心 | 李怡秋 | 03-5917759 | Lislee@itri.org.tw
12 | 102 | 是 | 智慧科技 | 儲能組件 | ZL200810189429.4 | 中國大陸 | 本發明提供一種儲能元件，包括：一正極，混合有一聚丙烯酸酯水性黏著劑；一負極；以及電解液。該聚丙烯酸酯水性黏著劑具有化學式 ，其中X為碳數1~6之烷基，n為500~2,500。 | 工研院技轉法律中心 | 李怡秋 | 03-5917759 | Lislee@itri.org.tw
13 | 102 | 是 | 智慧科技 | 儲能元件 | I385844 | 中華民國 | 本發明提供一種儲能元件，包括：一正極，混合有一聚丙烯酸酯水性黏著劑；一負極；以及電解液。該聚丙烯酸酯水性黏著劑具有化學式 ，其中X為碳數1~6之烷基，n為500~2,500。 | 工研院技轉法律中心 | 李怡秋 | 03-5917759 | Lislee@itri.org.tw
14 | 101 | 是 | 智慧科技 | 氣體感測器 | 4927115 | 日本 | 一種氣體感測器包括平面式電感電容共振器及氣體吸收材。平面式電感電容共振器包括電感電極及電容電極，且電容電極係連接至電感電極。氣體吸收材係與電容電極之至少一部份相連接。氣體吸收材根據待測氣體濃度的變化，改變平面式電感電容共振器之共振頻率。 | 工研院技轉法律中心 | 李怡秋 | 03-5917759 | Lislee@itri.org.tw
15 | 101 | 是 | 智慧科技 | 氣體感測器 | I374265 | 中華民國 | 一種氣體感測器包括平面式電感電容共振器及氣體吸收材。平面式電感電容共振器包括電感電極及電容電極，且電容電極係連接至電感電極。氣體吸收材係與電容電極之至少一部份相連接。氣體吸收材根據待測氣體濃度的變化，改變平面式電感電容共振器之共振頻率。 | 工研院技轉法律中心 | 李怡秋 | 03-5917759 | Lislee@itri.org.tw
16 | 100 | 是 | 智慧科技 | 相位差膜與其形成方法 | ZL200910150471.X | 中國大陸 | 本發明係有關一種相位差膜製備方法及其配方組成，更進一步的將此種相位差膜應用於薄膜電晶體液晶顯示器視角補償用。依此液晶組成，可藉由一次塗佈即製備出內鑲正A型之負C型相位差膜，並且具有整體上淨負C型對稱性(net negative C symmetry)的光學特性及容易製造的好處。 | 工研院技轉法律中心 | 李怡秋 | 03-5917759 | Lislee@itri.org.tw
17 | 102 | 是 | 智慧科技 | 相位差膜與其形成方法 | I395024 | 中華民國 | 本發明係有關一種相位差膜製備方法及其配方組成，更進一步的將此種相位差膜應用於薄膜電晶體液晶顯示器視角補償用。依此液晶組成，可藉由一次塗佈即製備出內鑲正A型之負C型相位差膜，並且具有整體上淨負C型對稱性(net negative C symmetry)的光學特性及容易製造的好處。 | 工研院技轉法律中心 | 李怡秋 | 03-5917759 | Lislee@itri.org.tw
18 | 101 | 是 | 智慧科技 | 相位差膜與其形成方法 | 8,257,800 | 美國 | 本發明係有關一種相位差膜製備方法及其配方組成，更進一步的將此種相位差膜應用於薄膜電晶體液晶顯示器視角補償用。依此液晶組成，可藉由一次塗佈即製備出內鑲正A型之負C型相位差膜，並且具有整體上淨負C型對稱性(net negative C symmetry)的光學特性及容易製造的好處。 | 工研院技轉法律中心 | 李怡秋 | 03-5917759 | Lislee@itri.org.tw
19 | 102 | 是 | 智慧科技 | 碟型含銀化合物及其應用 | I385154 | 中華民國 | 本發明提供一種碟型含銀化合物，並可應用該化合物製作液晶組成物，用於光學材料塗佈配方，以提升塗膜之補償效果。本發明之碟狀含銀化合物結構示意如下： | 工研院技轉法律中心 | 李怡秋 | 03-5917759 | Lislee@itri.org.tw

## 專利讓與列表 (hidden)
項次 | 產出年度 | 是否已在可移轉技術資料庫中 | 領域類別 | 專利名稱 | 專利證號 | 申請國家 | 摘要 | 執行單位 | 連絡人 | 連絡電話 | email

## 專利終止維護列表 (hidden)
項次 | 產出年度 | 是否已在可移轉技術資料庫中 | 領域類別 | 專利名稱 | 專利證號 | 申請國家 | 摘要 | 執行單位 | 連絡人 | 連絡電話 | email

## List (hidden)
請選擇以下領域
智慧科技
製造精進
民生福祉
綠能科技
服務創新
創新政策與管理
是
否
發明
新型
新式樣