請確認是否已存在於專利暨可移轉技術資料庫中
請選擇領域別
請填入相關領域
請確認是否已存在於專利暨可移轉技術資料庫中
請選擇領域別
請填入相關領域
## 專利列表
項次	產出年度	是否已存在於專利暨可移轉技術資料庫中	領域類別	專利名稱	專利證號	申請國家	摘要	執行單位	聯絡人	聯絡電話	email
1	100	是	綠能科技	雙極板與燃料電池	ZL200810125928.7	中國大陸	本發明提供一雙極板及其形成方法，在金屬基體上依序形成金屬層、金屬碳化物層、以及碳層。上述層狀材料之形成方法為室溫蒸鍍而無需對基板加熱，可形成緻密性之薄膜表面。由於上述之金屬基體之厚度薄且具有高機械強度，表面之導電碳層可大幅提升雙極板之抗酸腐蝕性，及維持較佳的導電性，本發明之雙極板可廣泛應用於高/低溫燃料電池中。	工研院技轉法律中心	李怡秋	03-5917759	Lislee@itri.org.tw
2	103	是	綠能科技	雙極板與燃料電池	I445238	中華民國	本發明提供一雙極板及其形成方法，在金屬基體上依序形成金屬層、金屬碳化物層、以及碳層。上述層狀材料之形成方法為室溫蒸鍍而無需對基板加熱，可形成緻密性之薄膜表面。由於上述之金屬基體之厚度薄且具有高機械強度，表面之導電碳層可大幅提升雙極板之抗酸腐蝕性，及維持較佳的導電性，本發明之雙極板可廣泛應用於高/低溫燃料電池中。	工研院技轉法律中心	李怡秋	03-5917759	Lislee@itri.org.tw
3	101	是	綠能科技	燃料電池的電極及其製造方法	I376049	中華民國	一種燃料電池的電極，其包括具有碳纖的氣體擴散層與觸媒層。觸媒層配置於氣體擴散層上。觸媒層包括奈米碳管、黏著層與觸媒。奈米碳管的一端與氣體擴散層的碳纖連接。黏著層配置於奈米碳管的表面上。觸媒配置於黏著層上。	工研院技轉法律中心	李怡秋	03-5917759	Lislee@itri.org.tw
4	104	是	綠能科技	白色無機塗料組合物及包含其所形成的塗層的裝置	ZL201110369361.X	中國大陸	本發明提供一種白色無機塗料組合物及包含其所形成之塗層的裝置。該白色無機塗料組合物包含一第一無機材料，其中該第一無機材料具有一折射率小於1.6；一第二無機材料，其中該第二無機材料具有一折射率大於2.3；以及，一無機藍色顏料。	工研院技轉法律中心	李怡秋	03-5917759	Lislee@itri.org.tw
5	103	是	綠能科技	白色無機塗料組合物及包含其所形成之塗層的裝置	I443153	中華民國	本發明提供一種白色無機塗料組合物及包含其所形成之塗層的裝置。該白色無機塗料組合物包含一第一無機材料，其中該第一無機材料具有一折射率小於1.6；一第二無機材料，其中該第二無機材料具有一折射率大於2.3；以及，一無機藍色顏料。	工研院技轉法律中心	李怡秋	03-5917759	Lislee@itri.org.tw
6	104	是	綠能科技	光學鈍化薄膜及其制造方法以及太陽能電池	ZL201110432484.3	中國大陸	一種光學鈍化薄膜，其包括Ti1-xAlxOy：Z，其中Z表示鹵素元素，x介於0.05~0.95，y大於0。所述光學鈍化薄膜的製造方法包括製備噴塗溶液，其中噴塗溶液包括氧化鋁前驅物、氧化鈦前驅物、鹵素溶液以及溶劑。將基板放置於加熱器上以對基板進行加熱步驟。進行噴塗程序以將噴塗溶液噴塗於基板上，以形成所述光學鈍化薄膜。本發明另提出一種使用所述光學鈍化薄膜之太陽能電池。	工研院技轉法律中心	李怡秋	03-5917759	Lislee@itri.org.tw
7	103	是	綠能科技	光學鈍化薄膜及其製造方法以及太陽能電池	I448431	中華民國	一種光學鈍化薄膜，其包括Ti1-xAlxOy：Z，其中Z表示鹵素元素，x介於0.05~0.95，y大於0。所述光學鈍化薄膜的製造方法包括製備噴塗溶液，其中噴塗溶液包括氧化鋁前驅物、氧化鈦前驅物、鹵素溶液以及溶劑。將基板放置於加熱器上以對基板進行加熱步驟。進行噴塗程序以將噴塗溶液噴塗於基板上，以形成所述光學鈍化薄膜。本發明另提出一種使用所述光學鈍化薄膜之太陽能電池。	工研院技轉法律中心	李怡秋	03-5917759	Lislee@itri.org.tw
8	105	是	綠能科技	氧化物薄膜的圖案化制程	ZL201210413839.9	中國大陸	本發明提供一種氧化物薄膜的圖案化製程，包括：將一阻擋層組合物覆蓋在一基材上以形成一圖案化的阻擋層，其中阻擋層組合物包含一無機成分以及一有機黏著劑；無機成分與該有機黏著劑的重量比為50-98:2-50；將一氧化物薄膜形成於圖案化的阻擋層及基材上，其中阻擋層的厚度（D1）與氧化物薄膜的厚度（D2）比（D1/D2）範圍介於5~2000；以及，剝除（lifting-off）阻擋層及阻擋層上的氧化物薄膜，留下基材上的氧化物薄膜。	工研院技轉法律中心	李怡秋	03-5917759	Lislee@itri.org.tw
9	105	是	綠能科技	氧化物薄膜的圖案化製程	I523073	中華民國	本發明提供一種氧化物薄膜的圖案化製程，包括：將一阻擋層組合物覆蓋在一基材上以形成一圖案化的阻擋層，其中阻擋層組合物包含一無機成分以及一有機黏著劑；無機成分與該有機黏著劑的重量比為50-98:2-50；將一氧化物薄膜形成於圖案化的阻擋層及基材上，其中阻擋層的厚度（D1）與氧化物薄膜的厚度（D2）比（D1/D2）範圍介於5~2000；以及，剝除（lifting-off）阻擋層及阻擋層上的氧化物薄膜，留下基材上的氧化物薄膜。	工研院技轉法律中心	李怡秋	03-5917759	Lislee@itri.org.tw
10	104	是	綠能科技	氧化物薄膜的圖案化製程	8,906,247	美國	本發明提供一種氧化物薄膜的圖案化製程，包括：將一阻擋層組合物覆蓋在一基材上以形成一圖案化的阻擋層，其中阻擋層組合物包含一無機成分以及一有機黏著劑；無機成分與該有機黏著劑的重量比為50-98:2-50；將一氧化物薄膜形成於圖案化的阻擋層及基材上，其中阻擋層的厚度（D1）與氧化物薄膜的厚度（D2）比（D1/D2）範圍介於5~2000；以及，剝除（lifting-off）阻擋層及阻擋層上的氧化物薄膜，留下基材上的氧化物薄膜。	工研院技轉法律中心	李怡秋	03-5917759	Lislee@itri.org.tw
11	104	是	綠能科技	紅外光阻隔之金屬氧化物多層膜結構	I487625	中華民國	一種紅外光阻隔之金屬氧化物多層膜結構，包括第一金屬氧化物膜、第二金屬氧化物膜、第三金屬氧化物膜以及奈米金屬粒子層。第三金屬氧化物膜位於第一金屬氧化物膜與第二金屬氧化物膜之間。奈米金屬粒子層位於第二金屬氧化物膜與第三金屬氧化物膜之間。	工研院技轉法律中心	李怡秋	03-5917759	Lislee@itri.org.tw
12	104	是	綠能科技	電解質迴流電池	I481092	中華民國	一種電解質迴流電池，至少包括電解質、多個正電極、多個負電極、多個隔離膜以及多個滲透層。所述正、負電極為電解質可通透之多孔性結構，且兩兩所述負電極與兩兩所述正電極交替配置。隔離膜則位於正、負電極之間。至於滲透層是設於兩兩正電極之間以及設於兩兩負電極之間。當電解質迴流電池在充放電時，藉由離子運動之拖曳力，能使所述電解質自發迴流。	工研院技轉法律中心	李怡秋	03-5917759	Lislee@itri.org.tw
13	102	是	綠能科技	太陽能電池裝置及其製造方法	I381537	中華民國	一種太陽能電池裝置，包括：一透明基板；一複合透明導電層，設置於該透明基板之上，其中該複合透明導電層包括堆疊於該透明基板上一第一透明導電層以及一第二透明導電層，而該第一透明導電層之材質為鋰摻雜氟氧化錫，而該第二透明導電層之材質係擇自氧化鋅與二氧化鈦所組成族群；一光電轉換元件，設置於該複合透明導電層之上；以及一電極層，設置於該光電轉換元件之上。	工研院技轉法律中心	李怡秋	03-5917759	Lislee@itri.org.tw
14	103	是	綠能科技	太陽能電池裝置	ZL201010532195.6	中國大陸	一種太陽能電池裝置，包括：一透明基板；一透明導電層，設置於該透明基板之上，其中該透明導電層包括鋰與氟共摻雜之氧化錫材料，而該鋰與氟共摻雜之氧化錫材料中之鋰摻雜量介於0.2~2.3 at%以及氟摻雜量介於0.1~2.5 at%；一光電轉換元件，設置於該複合透明導電層之上；以及一電極層，設置於該光電轉換元件之上。	工研院技轉法律中心	李怡秋	03-5917759	Lislee@itri.org.tw
15	103	是	綠能科技	太陽能電池裝置	I440193	中華民國	一種太陽能電池裝置，包括：一透明基板；一透明導電層，設置於該透明基板之上，其中該透明導電層包括鋰與氟共摻雜之氧化錫材料，而該鋰與氟共摻雜之氧化錫材料中之鋰摻雜量介於0.2~2.3 at%以及氟摻雜量介於0.1~2.5 at%；一光電轉換元件，設置於該複合透明導電層之上；以及一電極層，設置於該光電轉換元件之上。	工研院技轉法律中心	李怡秋	03-5917759	Lislee@itri.org.tw
16	102	是	綠能科技	太陽能電池裝置及其製造方法	8,558,106	美國	一種太陽能電池裝置，包括：一透明基板；一透明導電層，設置於該透明基板之上，其中該透明導電層包括鋰與氟共摻雜之氧化錫材料，而該鋰與氟共摻雜之氧化錫材料中之鋰摻雜量介於0.2~2.3 at%以及氟摻雜量介於0.1~2.5 at%；一光電轉換元件，設置於該複合透明導電層之上；以及一電極層，設置於該光電轉換元件之上。	工研院技轉法律中心	李怡秋	03-5917759	Lislee@itri.org.tw
17	102	是	綠能科技	太陽能電池裝置	8,563,853	美國	一種太陽能電池裝置，包括：一透明基板；一透明導電層，設置於該透明基板之上，其中該透明導電層包括鋰與氟共摻雜之氧化錫材料，而該鋰與氟共摻雜之氧化錫材料中之鋰摻雜量介於0.2~2.3 at%以及氟摻雜量介於0.1~2.5 at%；一光電轉換元件，設置於該複合透明導電層之上；以及一電極層，設置於該光電轉換元件之上。	工研院技轉法律中心	李怡秋	03-5917759	Lislee@itri.org.tw
18	103	是	綠能科技	紅外光阻隔多層膜結構	2012201024	澳洲	本發明提供一種紅外光阻隔多層膜結構，上述紅外光阻隔多層膜結構包括一透明基板；一摻雜氧化物薄膜，設置於上述透明基板上；一氧化物隔絕層，設置於上述摻雜氧化物薄膜上，以使一入射光從上述透明基板頂面射入上述紅外光阻隔多層膜結構。	工研院技轉法律中心	李怡秋	03-5917759	Lislee@itri.org.tw
19	103	是	綠能科技	紅外光阻隔多層膜結構	ZL201010563204.8	中國大陸	本發明提供一種紅外光阻隔多層膜結構，上述紅外光阻隔多層膜結構包括一透明基板；一摻雜氧化物薄膜，設置於上述透明基板上；一氧化物隔絕層，設置於上述摻雜氧化物薄膜上，以使一入射光從上述透明基板頂面射入上述紅外光阻隔多層膜結構。	工研院技轉法律中心	李怡秋	03-5917759	Lislee@itri.org.tw
20	106	是	綠能科技	多膜層氧化物紅外光反射玻璃	EP2460781	德國	本發明提供一種紅外光阻隔多層膜結構，上述紅外光阻隔多層膜結構包括一透明基板；一摻雜氧化物薄膜，設置於上述透明基板上；一氧化物隔絕層，設置於上述摻雜氧化物薄膜上，以使一入射光從上述透明基板頂面射入上述紅外光阻隔多層膜結構。	工研院技轉法律中心	李怡秋	03-5917759	Lislee@itri.org.tw
21	106	是	綠能科技	多膜層氧化物紅外光反射玻璃	EP2460781	法國	本發明提供一種紅外光阻隔多層膜結構，上述紅外光阻隔多層膜結構包括一透明基板；一摻雜氧化物薄膜，設置於上述透明基板上；一氧化物隔絕層，設置於上述摻雜氧化物薄膜上，以使一入射光從上述透明基板頂面射入上述紅外光阻隔多層膜結構。	工研院技轉法律中心	李怡秋	03-5917759	Lislee@itri.org.tw
22	107	是	綠能科技	紅外光阻隔多層膜結構	293696	印度	本發明提供一種紅外光阻隔多層膜結構，上述紅外光阻隔多層膜結構包括一透明基板；一摻雜氧化物薄膜，設置於上述透明基板上；一氧化物隔絕層，設置於上述摻雜氧化物薄膜上，以使一入射光從上述透明基板頂面射入上述紅外光阻隔多層膜結構。	工研院技轉法律中心	李怡秋	03-5917759	Lislee@itri.org.tw
23	105	是	綠能科技	紅外光阻隔多層膜結構	334684	墨西哥	本發明提供一種紅外光阻隔多層膜結構，上述紅外光阻隔多層膜結構包括一透明基板；一摻雜氧化物薄膜，設置於上述透明基板上；一氧化物隔絕層，設置於上述摻雜氧化物薄膜上，以使一入射光從上述透明基板頂面射入上述紅外光阻隔多層膜結構。	工研院技轉法律中心	李怡秋	03-5917759	Lislee@itri.org.tw
24	105	是	綠能科技	紅外光阻隔多層膜結構	MY156786	馬來西亞	本發明提供一種紅外光阻隔多層膜結構，上述紅外光阻隔多層膜結構包括一透明基板；一摻雜氧化物薄膜，設置於上述透明基板上；一氧化物隔絕層，設置於上述摻雜氧化物薄膜上，以使一入射光從上述透明基板頂面射入上述紅外光阻隔多層膜結構。	工研院技轉法律中心	李怡秋	03-5917759	Lislee@itri.org.tw
25	103	是	綠能科技	紅外光阻隔多層膜結構	I447441	中華民國	本發明提供一種紅外光阻隔多層膜結構，上述紅外光阻隔多層膜結構包括一透明基板；一摻雜氧化物薄膜，設置於上述透明基板上；一氧化物隔絕層，設置於上述摻雜氧化物薄膜上，以使一入射光從上述透明基板頂面射入上述紅外光阻隔多層膜結構。	工研院技轉法律中心	李怡秋	03-5917759	Lislee@itri.org.tw
26	103	是	綠能科技	紅外光阻隔多層膜結構	8,659,822	美國	本發明提供一種紅外光阻隔多層膜結構，上述紅外光阻隔多層膜結構包括一透明基板；一摻雜氧化物薄膜，設置於上述透明基板上；一氧化物隔絕層，設置於上述摻雜氧化物薄膜上，以使一入射光從上述透明基板頂面射入上述紅外光阻隔多層膜結構。	工研院技轉法律中心	李怡秋	03-5917759	Lislee@itri.org.tw

## 專利讓與列表
項次	產出年度	是否已在可移轉技術資料庫中	領域類別	專利名稱	專利證號	申請國家	摘要	執行單位	連絡人	連絡電話	email

## 專利終止維護列表
項次	產出年度	是否已在可移轉技術資料庫中	領域類別	專利名稱	專利證號	申請國家	摘要	執行單位	連絡人	連絡電話	email

## List
請選擇以下領域
智慧科技
製造精進
民生福祉
綠能科技
服務創新
創新政策與管理

是
否

發明
新型
新式樣