請確認是否已存在於專利暨可移轉技術資料庫中
請選擇領域別
請填入相關領域
請確認是否已存在於專利暨可移轉技術資料庫中
請選擇領域別
請填入相關領域
## 專利列表
項次	產出年度	是否已存在於專利暨可移轉技術資料庫中	領域類別	專利名稱	專利證號	申請國家	摘要	執行單位	聯絡人	聯絡電話	email
1	104	是	智慧科技	拉曼散射增強基板、利用上述基板之微量生化感測方法	I485388	中華民國	本發明提供一種拉曼散射增強基板與微量生化感測方法，此基板包括：一具有週期性奈米結構之基板，一反射層，形成於該具有週期性奈米結構之基板上；一介電材料層，形成於該反射層之上；以及一金屬薄膜層，形成於該介電材料層之上。	工研院技轉法律中心	李怡秋	03-5917759	Lislee@itri.org.tw
2	104	是	智慧科技	拉曼散射增強基板、利用上述基板之微量生化感測方法	9,019,494	美國	本發明提供一種拉曼散射增強基板與微量生化感測方法，此基板包括：一具有週期性奈米結構之基板，一反射層，形成於該具有週期性奈米結構之基板上；一介電材料層，形成於該反射層之上；以及一金屬薄膜層，形成於該介電材料層之上。	工研院技轉法律中心	李怡秋	03-5917759	Lislee@itri.org.tw
3	104	是	智慧科技	聚醯亞胺	ZL201110455295.8	中國大陸	本發明提供之聚亞醯胺，係由a莫耳份之第一雙胺、b莫耳份之第二雙胺、與100莫耳份之第一雙酸酐共聚而成，其中第一雙胺之結構如下： ；第二雙胺之結構如下： ；第一雙酸酐之結構如下： ；a+b=100，50a80，且20b50。	工研院技轉法律中心	李怡秋	03-5917759	Lislee@itri.org.tw
4	104	是	智慧科技	聚亞醯胺	I492967	中華民國	本發明提供之聚亞醯胺，係由a莫耳份之第一雙胺、b莫耳份之第二雙胺、與100莫耳份之第一雙酸酐共聚而成，其中第一雙胺之結構如下： ；第二雙胺之結構如下： ；第一雙酸酐之結構如下： ；a+b=100，50a80，且20b50。	工研院技轉法律中心	李怡秋	03-5917759	Lislee@itri.org.tw
5	103	是	智慧科技	聚亞醯胺	8,883,956	美國	本發明提供之聚亞醯胺，係由a莫耳份之第一雙胺、b莫耳份之第二雙胺、與100莫耳份之第一雙酸酐共聚而成，其中第一雙胺之結構如下： ；第二雙胺之結構如下： ；第一雙酸酐之結構如下： ；a+b=100，50a80，且20b50。	工研院技轉法律中心	李怡秋	03-5917759	Lislee@itri.org.tw
6	105	是	智慧科技	透明電致變色聚醯亞胺與其形成方法與電致變色組件	ZL201210544327.6	中國大陸	本發明提供透明電致變色聚醯亞胺，係由二胺與環狀脂肪族二酸酐聚合而成，其中二胺包括三苯胺二胺，且三苯胺二胺之結構如下： ，其中R1係H、鹵素、C1-6之烷基、C1-6之烷氧基、或 ，且R2係H、鹵素、C1-6之烷基、或C1-6之烷氧基；其中環狀脂肪族二酸酐包括 、 、 、 、或 。	工研院技轉法律中心	李怡秋	03-5917759	Lislee@itri.org.tw
7	104	是	智慧科技	透明電致變色聚醯亞胺與其形成方法與電致變色元件	I468440	中華民國	本發明提供透明電致變色聚醯亞胺，係由二胺與環狀脂肪族二酸酐聚合而成，其中二胺包括三苯胺二胺，且三苯胺二胺之結構如下： ，其中R1係H、鹵素、C1-6之烷基、C1-6之烷氧基、或 ，且R2係H、鹵素、C1-6之烷基、或C1-6之烷氧基；其中環狀脂肪族二酸酐包括 、 、 、 、或 。	工研院技轉法律中心	李怡秋	03-5917759	Lislee@itri.org.tw
8	105	是	智慧科技	透明電致變色聚醯亞胺與其形成方法與電致變色元件	9,331,280	美國	本發明提供透明電致變色聚醯亞胺，係由二胺與環狀脂肪族二酸酐聚合而成，其中二胺包括三苯胺二胺，且三苯胺二胺之結構如下： ，其中R1係H、鹵素、C1-6之烷基、C1-6之烷氧基、或 ，且R2係H、鹵素、C1-6之烷基、或C1-6之烷氧基；其中環狀脂肪族二酸酐包括 、 、 、 、或 。	工研院技轉法律中心	李怡秋	03-5917759	Lislee@itri.org.tw
9	104	是	智慧科技	透明電致變色聚合物與電致變色元件	I486430	中華民國	本發明提供之透明電致變色聚合物，係由1莫耳份之二胺與1至4莫耳份之環氧化合物共聚而成。二胺係式1、式2、或上述之組合，而環氧化合物係式12、式13、或上述之組合。本發明亦提供電致變色元件，包括：第一透明導電層；電解質層，位於第一透明導電層上；電致變色層，位於電解質層上，且電致變色層係上述之透明電致變色聚合物；以及第二透明導電層，位於電致變色層上。 / (式1) (式2) / (式12) (式13)	工研院技轉法律中心	李怡秋	03-5917759	Lislee@itri.org.tw
10	106	是	智慧科技	透明電致變色聚合物與電致變色元件	9,598,538	美國	本發明提供之透明電致變色聚合物，係由1莫耳份之二胺與1至4莫耳份之環氧化合物共聚而成。二胺係式1、式2、或上述之組合，而環氧化合物係式12、式13、或上述之組合。本發明亦提供電致變色元件，包括：第一透明導電層；電解質層，位於第一透明導電層上；電致變色層，位於電解質層上，且電致變色層係上述之透明電致變色聚合物；以及第二透明導電層，位於電致變色層上。 / (式1) (式2) / (式12) (式13)	工研院技轉法律中心	李怡秋	03-5917759	Lislee@itri.org.tw
11	109	否	智慧科技	雙嵌段共聚物與分散液	ZL201710075130.5	中國大陸	本揭露提供之雙團塊共聚物，包括：(a) 第一團塊， / 具有重複單元 ；以及(b)第二團塊， / 具有重複單元 ，其中(a)第一團塊化學鍵結至(b)第二團塊；R1係H或CH3；R2係H或CH3；R3係 / 、 、 、或 ， R4係C1-10之烷基；M係Na+、NH4+、或NH(C2H4OH)3+；m=10-20；n=2-20；以及x=0-4。 / (化學式詳見說明書)	工研院技轉法律中心	李怡秋	03-5917759	Lislee@itri.org.tw
12	99	是	智慧科技	改質壓克力樹脂及包含此改質壓克力樹脂之光學擴散材料	I328013	中華民國	本發明係提供一種改質壓克力樹脂，包括一含一環基(cyclic group)的丙烯酸單元透明樹脂，且本發明之改質壓克力樹脂具有低吸水率的特性。此外，本發明之改質壓克力樹脂可配合光散射粒子與光安定劑以形成一光擴散材料，可應用於液晶顯示器之背光模組。	工研院技轉法律中心	李怡秋	03-5917759	Lislee@itri.org.tw
13	101	是	智慧科技	鋰電池及正級與其形成方法	ZL200810175118.2	中國大陸	本發明係關於一種應用於鋰電池之正極及其形成方法。首先，形成鋰合金氧化層於基板上，接著進行額外之高密度低能量電漿處理，使鋰合金氧化層的上表面形成相互緊密接合且平勻緻密之奈米晶粒，下方內部則維持原較大之晶粒結構。實驗証實，具上述特性之正極具有較高之電容量及循環壽命，可進一步提升鋰電池的表現效能。	工研院技轉法律中心	李怡秋	03-5917759	Lislee@itri.org.tw
14	102	是	智慧科技	鋰電池及正極與其形成方法	5269692	日本	本發明係關於一種應用於鋰電池之正極及其形成方法。首先，形成鋰合金氧化層於基板上，接著進行額外之高密度低能量電漿處理，使鋰合金氧化層的上表面形成相互緊密接合且平勻緻密之奈米晶粒，下方內部則維持原較大之晶粒結構。實驗証實，具上述特性之正極具有較高之電容量及循環壽命，可進一步提升鋰電池的表現效能。	工研院技轉法律中心	李怡秋	03-5917759	Lislee@itri.org.tw
15	101	是	智慧科技	鋰電池及正極與其形成方法	I365562	中華民國	本發明係關於一種應用於鋰電池之正極及其形成方法。首先，形成鋰合金氧化層於基板上，接著進行額外之高密度低能量電漿處理，使鋰合金氧化層的上表面形成相互緊密接合且平勻緻密之奈米晶粒，下方內部則維持原較大之晶粒結構。實驗証實，具上述特性之正極具有較高之電容量及循環壽命，可進一步提升鋰電池的表現效能。	工研院技轉法律中心	李怡秋	03-5917759	Lislee@itri.org.tw
16	101	是	智慧科技	鋰電池及正極與其形成方法	8,178,240	美國	本發明係關於一種應用於鋰電池之正極及其形成方法。首先，形成鋰合金氧化層於基板上，接著進行額外之高密度低能量電漿處理，使鋰合金氧化層的上表面形成相互緊密接合且平勻緻密之奈米晶粒，下方內部則維持原較大之晶粒結構。實驗証實，具上述特性之正極具有較高之電容量及循環壽命，可進一步提升鋰電池的表現效能。	工研院技轉法律中心	李怡秋	03-5917759	Lislee@itri.org.tw

## 專利讓與列表
項次	產出年度	是否已在可移轉技術資料庫中	領域類別	專利名稱	專利證號	申請國家	摘要	執行單位	連絡人	連絡電話	email

## 專利終止維護列表
項次	產出年度	是否已在可移轉技術資料庫中	領域類別	專利名稱	專利證號	申請國家	摘要	執行單位	連絡人	連絡電話	email

## List
請選擇以下領域
智慧科技
製造精進
民生福祉
綠能科技
服務創新
創新政策與管理

是
否

發明
新型
新式樣