## 專利列表
項次 | 產出年度 | 是否已存在於專利暨可移轉技術資料庫中 | 領域類別 | 專利名稱 | 專利證號 | 申請國家 | 摘要 | 執行單位 | 聯絡人 | 聯絡電話 | email
1 | 104 | 是 | 綠能科技 | 用於鋰離子電池的電解質、電解質溶液的制造方法及鋰離子電池 | ZL201110461178.2 | 中國大陸 | 本發明提供了一種電解質，其適用於鋰離子電池，包括：一載體；一鋰鹽，溶於該載體中；以及一添加劑，均勻分散於該載體中，該添加劑為四級有機磷鹽改質之無機黏土。本發明亦提供了一種電解質溶液之製造方法及鋰離子電池。 | 工研院技轉法律中心 | 李怡秋 | 03-5917759 | Lislee@itri.org.tw
2 | 103 | 是 | 綠能科技 | 電解質、電解質溶液之製造方法及鋰離子電池 | I455388 | 中華民國 | 本發明提供了一種電解質，其適用於鋰離子電池，包括：一載體；一鋰鹽，溶於該載體中；以及一添加劑，均勻分散於該載體中，該添加劑為四級有機磷鹽改質之無機黏土。本發明亦提供了一種電解質溶液之製造方法及鋰離子電池。 | 工研院技轉法律中心 | 李怡秋 | 03-5917759 | Lislee@itri.org.tw
3 | 105 | 是 | 綠能科技 | 電解質、電解質溶液之製造方法及鋰離子電池 | 9,437,900 | 美國 | 本發明提供了一種電解質，其適用於鋰離子電池，包括：一載體；一鋰鹽，溶於該載體中；以及一添加劑，均勻分散於該載體中，該添加劑為四級有機磷鹽改質之無機黏土。本發明亦提供了一種電解質溶液之製造方法及鋰離子電池。 | 工研院技轉法律中心 | 李怡秋 | 03-5917759 | Lislee@itri.org.tw
4 | 105 | 是 | 綠能科技 | 柔性基板、複合層在太陽能電池的應用、及太陽能電池 | ZL201210229128.6 | 中國大陸 | 本發明提供之軟性基板，包括：金屬基板；以及複合層，位於金屬基板上，其中複合層包括聚亞醯胺與含鈉二氧化矽彼此混合，且聚亞醯胺與含鈉二氧化矽之重量比約介於6：4至9：1之間；以及其中含鈉二氧化矽中的二氧化矽與鈉離子之重量比介於100：0.01至100：2之間。 | 工研院技轉法律中心 | 李怡秋 | 03-5917759 | Lislee@itri.org.tw
5 | 103 | 是 | 綠能科技 | 軟性基板、複合層在太陽能電池之應用、及太陽能電池 | I459869 | 中華民國 | 本發明提供之軟性基板，包括：金屬基板；以及複合層，位於金屬基板上，其中複合層包括聚亞醯胺與含鈉二氧化矽彼此混合，且聚亞醯胺與含鈉二氧化矽之重量比約介於6：4至9：1之間；以及其中含鈉二氧化矽中的二氧化矽與鈉離子之重量比介於100：0.01至100：2之間。 | 工研院技轉法律中心 | 李怡秋 | 03-5917759 | Lislee@itri.org.tw
6 | 106 | 是 | 綠能科技 | 鋰離子電池及其電極結構 | ZL201210584084.9 | 中國大陸 | 一種鋰離子電池及其電極結構。所述電極結構包括集電基材、位於集電基材上的電極活物層以及複合式熱敏塗層。所述複合式熱敏塗層介於集電基材與電極活物層之間。所述複合式熱敏塗層至少包括兩種以上的正溫度係數(positive temperature coefficient; PTC)材料，使複合式熱敏塗層具有可調式階段溫升阻抗特性。 | 工研院技轉法律中心 | 李怡秋 | 03-5917759 | Lislee@itri.org.tw
7 | 105 | 是 | 綠能科技 | 鋰離子電池及其電極結構 | I550655 | 中華民國 | 一種鋰離子電池及其電極結構。所述電極結構包括集電基材、位於集電基材上的電極活物層以及複合式熱敏塗層。所述複合式熱敏塗層介於集電基材與電極活物層之間。所述複合式熱敏塗層至少包括兩種以上的正溫度係數(positive temperature coefficient; PTC)材料，使複合式熱敏塗層具有可調式階段溫升阻抗特性。 | 工研院技轉法律中心 | 李怡秋 | 03-5917759 | Lislee@itri.org.tw
8 | 104 | 是 | 綠能科技 | 鋰離子電池正極材料及其製備方法 | I495182 | 中華民國 | 一種鋰離子電池正極材料及其製備方法，所述方法是先混合鋰源化合物、鎳源化合物及錳源化合物，再對其加熱至共熔溫度，以形成第一混合液。之後，於第一混合液內加入有機酸進行反應，以形成第二混合液。然後可直接進行燒結，以形成鎳錳酸鋰。或者，於燒結前在第二混合液內導入能形成氫鍵之官能基高分子。 | 工研院技轉法律中心 | 李怡秋 | 03-5917759 | Lislee@itri.org.tw

## 專利讓與列表 (hidden)
項次 | 產出年度 | 是否已在可移轉技術資料庫中 | 領域類別 | 專利名稱 | 專利證號 | 申請國家 | 摘要 | 執行單位 | 連絡人 | 連絡電話 | email

## 專利終止維護列表 (hidden)
項次 | 產出年度 | 是否已在可移轉技術資料庫中 | 領域類別 | 專利名稱 | 專利證號 | 申請國家 | 摘要 | 執行單位 | 連絡人 | 連絡電話 | email

## List (hidden)
請選擇以下領域
智慧科技
製造精進
民生福祉
綠能科技
服務創新
創新政策與管理
是
否
發明
新型
新式樣