## 專利列表
項次 | 產出年度 | 是否已存在於專利暨可移轉技術資料庫中 | 領域類別 | 專利名稱 | 專利證號 | 件編號 | 申請國家 | 摘要 | 執行單位 | 聯絡人 | 聯絡電話 | email
1 | 95 | 是 | 民生福祉 | 生物可分解性共聚合物、及包含此共聚合物之高分子微胞組合物 | I248947 | P13910036TW | 中華民國 | 本發明有關一種生物可分解性共聚合物，其具有包括生物可吸收性疏水性聚酯鏈段之核心嵌段，及3至10個包括親水性聚乙二醇鏈段之外側嵌段；其中該疏水性聚酯鏈段與各親水性聚乙二醇鏈段是經由胺基甲酸酯鍵(urethane linkage)鍵結。本發明又有關一種包含此共聚合物之高分子微胞組合物。當此共聚合物以高於臨界微胞濃度之濃度存在液體介質時會形成微胞體，此微胞體可提供良好之藥物或生物活性物質輸送特性，適合於藥物傳輸或化妝品等之應用。 | 工研院材化所 | 劉秀娥 | 03-5917588 | angelaliu@itri.org.tw
2 | 95 | 是 | 民生福祉 | 生物可分解性共聚合物、及包含此共聚合物的高分子月交束組合物 | ZL03143468.1 | P13910036CN | 中國大陸 | 本發明有關一種生物可分解性共聚合物，其具有包括生物可吸收性疏水性聚酯鏈段之核心嵌段，及3至10個包括親水性聚乙二醇鏈段之外側嵌段；其中該疏水性聚酯鏈段與各親水性聚乙二醇鏈段是經由胺基甲酸酯鍵(urethane linkage)鍵結。本發明又有關一種包含此共聚合物之高分子微胞組合物。當此共聚合物以高於臨界微胞濃度之濃度存在液體介質時會形成微胞體，此微胞體可提供良好之藥物或生物活性物質輸送特性，適合於藥物傳輸或化妝品等之應用。 | 工研院材化所 | 劉秀娥 | 03-5917588 | angelaliu@itri.org.tw
3 | 95 | 是 | 民生福祉 | 生物可分解性共聚合物、及包含此共聚合物之高分子微胞組合物 | EP1550680 | P13910036DE | 德國 | 本發明有關一種生物可分解性共聚合物，其具有包括生物可吸收性疏水性聚酯鏈段之核心嵌段，及3至10個包括親水性聚乙二醇鏈段之外側嵌段；其中該疏水性聚酯鏈段與各親水性聚乙二醇鏈段是經由胺基甲酸酯鍵(urethane linkage)鍵結。本發明又有關一種包含此共聚合物之高分子微胞組合物。當此共聚合物以高於臨界微胞濃度之濃度存在液體介質時會形成微胞體，此微胞體可提供良好之藥物或生物活性物質輸送特性，適合於藥物傳輸或化妝品等之應用。 | 工研院材化所 | 劉秀娥 | 03-5917588 | angelaliu@itri.org.tw
4 | 95 | 是 | 民生福祉 | 生物可分解性共聚合物、及包含此共聚合物之高分子微胞組合物 | EP1550680 | P13910036IT | 義大利 | 本發明有關一種生物可分解性共聚合物，其具有包括生物可吸收性疏水性聚酯鏈段之核心嵌段，及3至10個包括親水性聚乙二醇鏈段之外側嵌段；其中該疏水性聚酯鏈段與各親水性聚乙二醇鏈段是經由胺基甲酸酯鍵(urethane linkage)鍵結。本發明又有關一種包含此共聚合物之高分子微胞組合物。當此共聚合物以高於臨界微胞濃度之濃度存在液體介質時會形成微胞體，此微胞體可提供良好之藥物或生物活性物質輸送特性，適合於藥物傳輸或化妝品等之應用。 | 工研院材化所 | 劉秀娥 | 03-5917588 | angelaliu@itri.org.tw
5 | 95 | 是 | 民生福祉 | 生物可分解性共聚合物、及包含此共聚合物之高分子微胞組合物 | EP1550680 | P13910036GB | 英國 | 本發明有關一種生物可分解性共聚合物，其具有包括生物可吸收性疏水性聚酯鏈段之核心嵌段，及3至10個包括親水性聚乙二醇鏈段之外側嵌段；其中該疏水性聚酯鏈段與各親水性聚乙二醇鏈段是經由胺基甲酸酯鍵(urethane linkage)鍵結。本發明又有關一種包含此共聚合物之高分子微胞組合物。當此共聚合物以高於臨界微胞濃度之濃度存在液體介質時會形成微胞體，此微胞體可提供良好之藥物或生物活性物質輸送特性，適合於藥物傳輸或化妝品等之應用。 | 工研院材化所 | 劉秀娥 | 03-5917588 | angelaliu@itri.org.tw
6 | 95 | 是 | 民生福祉 | 生物可分解性共聚合物、及包含此共聚合物之高分子微胞組合物 | EP1550680 | P13910036FR | 法國 | 本發明有關一種生物可分解性共聚合物，其具有包括生物可吸收性疏水性聚酯鏈段之核心嵌段，及3至10個包括親水性聚乙二醇鏈段之外側嵌段；其中該疏水性聚酯鏈段與各親水性聚乙二醇鏈段是經由胺基甲酸酯鍵(urethane linkage)鍵結。本發明又有關一種包含此共聚合物之高分子微胞組合物。當此共聚合物以高於臨界微胞濃度之濃度存在液體介質時會形成微胞體，此微胞體可提供良好之藥物或生物活性物質輸送特性，適合於藥物傳輸或化妝品等之應用。 | 工研院材化所 | 劉秀娥 | 03-5917588 | angelaliu@itri.org.tw
7 | 97 | 是 | 民生福祉 | 納米碳纖的制造方法 | ZL200510074314.7 | P02930070CN | 中國大陸 | 本發明係有關於一種奈米碳纖的製造方法，包括：(A)將一液體進料、一氣體進料、和一去積碳劑混合形成一混合物，其中此液體進料包括一含有碳氫化合物、一觸媒前驅物、和一硫化物，此氣體進料包括氫氣；以及(B)將此混合物加熱至700至1600℃之間以進行反應。其中，碳氫化合物為製造奈米碳纖之碳源，而過度金屬化合物和硫化物分別為製造奈米碳纖的觸媒前驅物和助觸媒，去積碳劑為水或醇類。 | 工研院材化所 | 劉秀娥 | 03-5917588 | angelaliu@itri.org.tw
8 | 98 | 是 | 民生福祉 | 奈米碳纖的製造方法 | I306834 | P02930070TW | 中華民國 | 本發明係有關於一種奈米碳纖的製造方法，包括：(A)將一液體進料、一氣體進料、和一去積碳劑混合形成一混合物，其中此液體進料包括一含有碳氫化合物、一觸媒前驅物、和一硫化物，此氣體進料包括氫氣；以及(B)將此混合物加熱至700至1600℃之間以進行反應。其中，碳氫化合物為製造奈米碳纖之碳源，而過度金屬化合物和硫化物分別為製造奈米碳纖的觸媒前驅物和助觸媒，去積碳劑為水或醇類。 | 工研院材化所 | 劉秀娥 | 03-5917588 | angelaliu@itri.org.tw
9 | 98 | 是 | 民生福祉 | 低溫熱化學氣相沉積反應器 | I318420 | P54950032TW | 中華民國 | 本發明揭示一種適合置於熱化學氣相沉積反應器內的一平面加熱底板上的氣體流動控制及預熱裝置，及使用此裝置可在玻璃基板上低溫且均勻的生長奈米碳管。本發明之裝置主要包含一扁平的罩蓋，該罩蓋內部被一分隔板分隔成一頂部空間及一底部空間，且該頂部空間及底部空間僅能通過一間隙流體相通。當氣體由一進氣埠被導入該頂部空間時，該氣體將流過該分隔板上方的頂部空間，通過該間隙進入該底部空間，流過該平面加熱底板上，最後由多個出氣孔流出該氣流預熱裝置，於是氣體被充分的加熱並以一層流方式通過該平面加熱底板上方。 | 工研院材化所 | 劉秀娥 | 03-5917588 | angelaliu@itri.org.tw
10 | 99 | 是 | 民生福祉 | 生物可分解性共聚合物、及包含此共聚合物之高分子微胞組合物 | 7655258 | P13910036US | 美國 | 本發明有關一種生物可分解性共聚合物，其具有包括生物可吸收性疏水性聚酯鏈段之核心嵌段，及3至10個包括親水性聚乙二醇鏈段之外側嵌段；其中該疏水性聚酯鏈段與各親水性聚乙二醇鏈段是經由胺基甲酸酯鍵(urethane linkage)鍵結。本發明又有關一種包含此共聚合物之高分子微胞組合物。當此共聚合物以高於臨界微胞濃度之濃度存在液體介質時會形成微胞體，此微胞體可提供良好之藥物或生物活性物質輸送特性，適合於藥物傳輸或化妝品等之應用。 | 工研院材化所 | 劉秀娥 | 03-5917588 | angelaliu@itri.org.tw
11 | 99 | 是 | 民生福祉 | 反應性有機改質型無機微粒、其製法及含有此無機微粒之生分解混成材料 | I332020 | P54950037TW | 中華民國 | 本發明提供一種反應性有機改質型無機微粒及其製法，利用有機改質劑與無機微粒反應，得到具反應性之有機改質型無機微粒，該改質後的無機微粒表面含有可與生分解材料反應之官能基，上述改質的方式包括在有機/無機界面形成離子鍵結、化學鍵結、氫鍵或錯合物。此外，本發明更提供一種含有該有機改質型無機微粒與生分解材料之混成材料，其中有機改質型無機微粒表面的官能基可與合成生分解材料的單體或寡聚物反應，並促使生分解材料間產生交聯或官能化，藉此提升該混成材料之物性。 | 工研院材化所 | 劉秀娥 | 03-5917588 | angelaliu@itri.org.tw
12 | 100 | 是 | 民生福祉 | 碳奈米管分散物及導電薄膜 | I340732 | P54950019TW | 中華民國 | 本發明提供了一種導電薄膜，其包括一高分子薄膜、一分散劑以及一碳奈米管，其內之碳奈米管經分散劑之作用而分散於該高分子薄膜中，而該分散劑包括聚苯乙烯/丙烯酸共聚物及其衍生物或層狀材料。此外，本發明亦提供了一種碳奈米管分散物。 | 工研院材化所 | 劉秀娥 | 03-5917588 | angelaliu@itri.org.tw
13 | 100 | 是 | 民生福祉 | 反應性有機改質型無機微粒、其製法及含有此無機微粒之生分解混成材料 | 7846990 | P54950037US | 美國 | 本發明提供一種反應性有機改質型無機微粒及其製法，利用有機改質劑與無機微粒反應，得到具反應性之有機改質型無機微粒，該改質後的無機微粒表面含有可與生分解材料反應之官能基，上述改質的方式包括在有機/無機界面形成離子鍵結、化學鍵結、氫鍵或錯合物。此外，本發明更提供一種含有該有機改質型無機微粒與生分解材料之混成材料，其中有機改質型無機微粒表面的官能基可與合成生分解材料的單體或寡聚物反應，並促使生分解材料間產生交聯或官能化，藉此提升該混成材料之物性。 | 工研院材化所 | 劉秀娥 | 03-5917588 | angelaliu@itri.org.tw
14 | 101 | 是 | 民生福祉 | 氣體感測器及其製造方法 | 8178157 | P05920012USD1 | 美國 | 一種氣體感測器及其製造方法。上述氣體感測器包括一基板；一對電極，位於該基板上；以及一氣體感測薄膜，覆蓋於該電極上，上述氣體感測薄膜係由奈米碳管以及氧化錫所組成。 | 工研院材化所 | 劉秀娥 | 03-5917588 | angelaliu@itri.org.tw
15 | 102 | 是 | 民生福祉 | 透明導電膜與其形成方法 | 10-1318195 | P54000066KR | 韓國 | 本發明提供之透明導電膜，包括基材；導電複材，位於基材上，其中導電複材包括導電碳材，與接觸導電碳材之具有拉電子基之非碳無機物。 | 工研院材化所 | 劉秀娥 | 03-5917588 | angelaliu@itri.org.tw
16 | 102 | 是 | 民生福祉 | 官能化奈米碳材的方法 | I385119 | P54960122TW | 中華民國 | 本發明揭示一種官能化奈米碳材的方法，包括：將一奈米碳材暴露於一含臭氧的氣相環境中以形成一第一官能化的奈米碳材；以及將一矽烷化合物與該第一官能化的奈米碳材進行衍生化反應，以形成一第二官能化的奈米碳材。 | 工研院材化所 | 劉秀娥 | 03-5917588 | angelaliu@itri.org.tw
17 | 103 | 是 | 民生福祉 | 納米碳管粉體與其形成方法、複合材料的形成方法 | ZL201110307079.9 | P54000025CN | 中國大陸 | 本發明提供之奈米碳管粉體，包括：奈米碳管與分散劑均勻混合，且奈米碳管與分散劑之重量比介於30:70至90:10之間。奈米碳管之管徑介於10nm至100nm之間，且其長徑比介於100:1至5000:1之間。分散劑係由溶媒鏈段A與親碳基團B聚合而成的交錯共聚物、嵌段共聚物、或隨機共聚物。上述奈米碳管粉體可與熱塑性塑料混練形成複合材料，其中奈米碳管與複合材料之重量比介於0.5:100至50:100之間。 | 工研院材化所 | 劉秀娥 | 03-5917588 | angelaliu@itri.org.tw
18 | 103 | 是 | 民生福祉 | 奈米碳管粉體與其形成方法、複合材料之形成方法 | 5427281 | P54000025JP | 日本 | 本發明提供之奈米碳管粉體，包括：奈米碳管與分散劑均勻混合，且奈米碳管與分散劑之重量比介於30:70至90:10之間。奈米碳管之管徑介於10nm至100nm之間，且其長徑比介於100:1至5000:1之間。分散劑係由溶媒鏈段A與親碳基團B聚合而成的交錯共聚物、嵌段共聚物、或隨機共聚物。上述奈米碳管粉體可與熱塑性塑料混練形成複合材料，其中奈米碳管與複合材料之重量比介於0.5:100至50:100之間。 | 工研院材化所 | 劉秀娥 | 03-5917588 | angelaliu@itri.org.tw
19 | 103 | 是 | 民生福祉 | 奈米碳管粉體與其形成方法、複合材料之形成方法 | I448422 | P54000025TW | 中華民國 | 本發明提供之奈米碳管粉體，包括：奈米碳管與分散劑均勻混合，且奈米碳管與分散劑之重量比介於30:70至90:10之間。奈米碳管之管徑介於10nm至100nm之間，且其長徑比介於100:1至5000:1之間。分散劑係由溶媒鏈段A與親碳基團B聚合而成的交錯共聚物、嵌段共聚物、或隨機共聚物。上述奈米碳管粉體可與熱塑性塑料混練形成複合材料，其中奈米碳管與複合材料之重量比介於0.5:100至50:100之間。 | 工研院材化所 | 劉秀娥 | 03-5917588 | angelaliu@itri.org.tw
20 | 104 | 是 | 民生福祉 | 奈米碳管粉體與其形成方法、複合材料之形成方法 | 9115271 | P54000025US | 美國 | 本發明提供之奈米碳管粉體，包括：奈米碳管與分散劑均勻混合，且奈米碳管與分散劑之重量比介於30:70至90:10之間。奈米碳管之管徑介於10nm至100nm之間，且其長徑比介於100:1至5000:1之間。分散劑係由溶媒鏈段A與親碳基團B聚合而成的交錯共聚物、嵌段共聚物、或隨機共聚物。上述奈米碳管粉體可與熱塑性塑料混練形成複合材料，其中奈米碳管與複合材料之重量比介於0.5:100至50:100之間。 | 工研院材化所 | 劉秀娥 | 03-5917588 | angelaliu@itri.org.tw
21 | 104 | 是 | 民生福祉 | 透明導電膜及其形成方法 | ZL201110461274.7 | P54000066CN | 中國大陸 | 本發明提供之透明導電膜，包括基材；導電複材，位於基材上，其中導電複材包括導電碳材，與接觸導電碳材之具有拉電子基之非碳無機物。 | 工研院材化所 | 劉秀娥 | 03-5917588 | angelaliu@itri.org.tw
22 | 104 | 是 | 民生福祉 | 透明導電膜與其形成方法 | I466140 | P54000066TW | 中華民國 | 本發明提供之透明導電膜，包括基材；導電複材，位於基材上，其中導電複材包括導電碳材，與接觸導電碳材之具有拉電子基之非碳無機物。 | 工研院材化所 | 劉秀娥 | 03-5917588 | angelaliu@itri.org.tw
23 | 104 | 是 | 民生福祉 | 輻射吸收材料與其製備方法以及輻射屏蔽複合材料與其製備方法 | I500045 | P54010122TW | 中華民國 | 本發明提供之輻射吸收材料包含載體，以及&#25530;雜於載體中的異質元素。異質元素於載體中的含量高於15原子% (at%)。 | 工研院材化所 | 劉秀娥 | 03-5917588 | angelaliu@itri.org.tw
24 | 105 | 是 | 民生福祉 | 奈米碳材承載型觸媒及碳酸酯的製造方法 | 5840460 | P27990065JP | 日本 | 本發明是關於一種奈米碳材承載型觸媒，包括：奈米碳材，以及接枝於奈米碳材之聚合物，其中聚合物具有一含磷鹽之重複單元且其數量平均分子量介於1,000~200,000。本發明更包括一種碳酸酯的製造方法，包括將所述奈米碳材承載型觸媒應用於環氧化合物與二氧化碳的環加成反應，以形成碳酸酯。 | 工研院材化所 | 劉秀娥 | 03-5917588 | angelaliu@itri.org.tw
25 | 93 | 是 | 民生福祉 | 適用於低溫熱化學氣相沉積合成奈米碳管的負載金屬觸媒及使用此觸媒的奈米碳管合成方法 | 3580549 | 024900033JP | 日本 | 本發明揭示一種適用於低溫（低於６００℃）熱化學氣相沈積合成奈米碳管的 負載金屬觸媒，包含作為擔體的粒徑介於０．０１至１０微米的貴金屬顆粒；及沈 積於該貴金屬顆粒上的金屬觸媒，其中該金屬觸媒可為鐵、鈷、鎳或其等之合金， 及該金屬觸媒對該貴金屬粒子的重量比介於０．１：１００至１０：１００之間。 本發明亦揭示使用該擔體金屬觸媒的一種於基材上直接低溫合成奈米碳管的方法， 其中於合成奈米碳管後不需去除觸媒擔體。 | 工研院材化所 | 劉秀娥 | 03-5917588 | angelaliu@itri.org.tw
26 | 106 | 是 | 民生福祉 | 輻射吸收材料以及輻射屏蔽材料與其形成方法 | ZL201480002648.0 | P54010122CN | 中國大陸 | 本發明提供之輻射吸收材料包含載體，以及&#25530;雜於載體中的異質元素。異質元素於載體中的含量高於15原子% (at%)。 | 工研院材化所 | 劉秀娥 | 03-5917588 | angelaliu@itri.org.tw

## 專利讓與列表 (hidden)
項次 | 產出年度 | 是否已在可移轉技術資料庫中 | 領域類別 | 專利名稱 | 專利證號 | 申請國家 | 摘要 | 執行單位 | 連絡人 | 連絡電話 | email

## 專利終止維護列表 (hidden)
項次 | 產出年度 | 是否已在可移轉技術資料庫中 | 領域類別 | 專利名稱 | 專利證號 | 申請國家 | 摘要 | 執行單位 | 連絡人 | 連絡電話 | email

## List (hidden)
請選擇以下領域
智慧科技
製造精進
民生福祉
綠能科技
服務創新
創新政策與管理
是
否
發明
新型
新式樣