## 專利列表-永續科技
項次	產出年度	是否已存在於專利暨可移轉技術資料庫中	領域類別	專利名稱	專利證號	申請國家	摘要	執行單位	聯絡人	聯絡電話	email
1	110	是	永續科技	正極板與正極板漿料的形成方法	ZL201810058681.5	中國大陸	本揭露提供之正極板漿料的形成方法，包括：使馬來醯亞胺類化合物與巴比土酸反應形成高分歧聚合物；混合0.1至1重量份的該高分歧聚合物、0.01至1重量份的耦合劑、與0.1至6重量份的奈米碳管，以形成混合物；以及將80至97.79重量份的活性物質加入混合物中，其中高分歧聚合物、活性物質、與奈米碳管間經由耦合劑鍵結。	工研院技轉法律中心	劉秀娥	03-5917588	angelaliu@itri.org.tw
2	112	是	永續科技	鋰電池結構	7263304	日本	本揭露提供一種鋰電池結構，包括：第一金屬層，包括鋁箔或不鏽鋼箔；第二金屬層，與第一金屬層相對設置，第二金屬層包括銅箔、鎳箔或不鏽鋼箔；隔離膜，設置於第一金屬層與第二金屬層之間；第一電極層，設置於第一金屬層與隔離膜之間；第二電極層，設置於第二金屬層與隔離膜之間；以及第一功能層，包括第一組合物，設置於第一金屬層與第一電極層之間，其中第一組合物包括：20~80重量份的片狀導電材料；1~30重量份的球狀導電材料；10~50重量份的熱塑性彈性體；以及1~25重量份的含氮高分歧聚合物，以第一組合物為100重量份。	工研院技轉法律中心	劉秀娥	03-5917588	angelaliu@itri.org.tw
3	111	是	永續科技	正極材料、正極及包含其之電池	I759002	中華民國	本揭露提供一正極材料、包含其之正極及電池。本揭露所述正極材料可包含一活性粒子，以及一修飾層，其中該修飾層披覆於該活性粒子表面或周圍。根據本揭露實施例，該修飾層可為一組合物的反應產物，其中該組合物可包含：陶瓷導體化合物、有機導電化合物、以及耦合劑。根據本揭露實施例，該陶瓷導體化合物之重量為50至84重量份、該有機導電化合物之重量為16至50重量份、以及該陶瓷導體化合物與該有機導電化合物的總重為100重量份。根據本揭露實施例，該耦合劑添加量為0.05wt％至10wt％，以該陶瓷導體化合物與該有機導電化合物的總重為基準。	工研院技轉法律中心	劉秀娥	03-5917588	angelaliu@itri.org.tw
4	112	是	永續科技	正極材料、正極及包含其之電池	11631858	美國	本揭露提供一正極材料、包含其之正極及電池。本揭露所述正極材料可包含一活性粒子，以及一修飾層，其中該修飾層披覆於該活性粒子表面或周圍。根據本揭露實施例，該修飾層可為一組合物的反應產物，其中該組合物可包含：陶瓷導體化合物、有機導電化合物、以及耦合劑。根據本揭露實施例，該陶瓷導體化合物之重量為50至84重量份、該有機導電化合物之重量為16至50重量份、以及該陶瓷導體化合物與該有機導電化合物的總重為100重量份。根據本揭露實施例，該耦合劑添加量為0.05wt％至10wt％，以該陶瓷導體化合物與該有機導電化合物的總重為基準。	工研院技轉法律中心	劉秀娥	03-5917588	angelaliu@itri.org.tw
5	112	是	永續科技	導離子材料、包含其的核殼結構以及所形成的電極與金屬離子電池	ZL201911380664.4	中國大陸	本揭露一些實施例提供一種核殼結構,包括一核心顆粒以及一有機無機複合結構層披覆於核心顆粒的表面上。其中核心顆粒包含鋰鈷氧化物、鋰鎳鈷氧化物、鋰鎳鈷錳氧化物、或鋰鎳鈷鋁氧化物。前述之有機無機複合結構層包含含氮高分岐高分子及導離子材料,其中導離子材料為含鋰線性聚合物或經改質的普魯士藍,經改質的普魯士藍具有導離子基團,含鋰線性聚合物具有導離子鏈段。	工研院技轉法律中心	劉秀娥	03-5917588	angelaliu@itri.org.tw
6	111	是	永續科技	導離子材料、包含其之核殼結構以及所形成的電極與金屬離子電池	6987833	日本	本揭露一些實施例提供一種核殼結構,包括一核心顆粒以及一有機無機複合結構層披覆於核心顆粒的表面上。其中核心顆粒包含鋰鈷氧化物、鋰鎳鈷氧化物、鋰鎳鈷錳氧化物、或鋰鎳鈷鋁氧化物。前述之有機無機複合結構層包含含氮高分岐高分子及導離子材料,其中導離子材料為含鋰線性聚合物或經改質的普魯士藍,經改質的普魯士藍具有導離子基團,含鋰線性聚合物具有導離子鏈段。	工研院技轉法律中心	劉秀娥	03-5917588	angelaliu@itri.org.tw
7	110	是	永續科技	導離子材料、包含其之核殼結構以及所形成的電極與金屬離子電池	I724715	中華民國	本揭露一些實施例提供一種核殼結構,包括一核心顆粒以及一有機無機複合結構層披覆於核心顆粒的表面上。其中核心顆粒包含鋰鈷氧化物、鋰鎳鈷氧化物、鋰鎳鈷錳氧化物、或鋰鎳鈷鋁氧化物。前述之有機無機複合結構層包含含氮高分岐高分子及導離子材料,其中導離子材料為含鋰線性聚合物或經改質的普魯士藍,經改質的普魯士藍具有導離子基團,含鋰線性聚合物具有導離子鏈段。	工研院技轉法律中心	劉秀娥	03-5917588	angelaliu@itri.org.tw
8	112	是	永續科技	導離子材料、包含其之核殼結構以及所形成的電極與金屬離子電池	11539046	美國	本揭露一些實施例提供一種核殼結構,包括一核心顆粒以及一有機無機複合結構層披覆於核心顆粒的表面上。其中核心顆粒包含鋰鈷氧化物、鋰鎳鈷氧化物、鋰鎳鈷錳氧化物、或鋰鎳鈷鋁氧化物。前述之有機無機複合結構層包含含氮高分岐高分子及導離子材料,其中導離子材料為含鋰線性聚合物或經改質的普魯士藍,經改質的普魯士藍具有導離子基團,含鋰線性聚合物具有導離子鏈段。	工研院技轉法律中心	劉秀娥	03-5917588	angelaliu@itri.org.tw
9	113	是	永續科技	鋰電池結構	ZL202011263777.9	中國大陸	本揭露提供一種鋰電池結構，包括：第一金屬層，包括鋁箔或不鏽鋼箔；第二金屬層，與第一金屬層相對設置，第二金屬層包括銅箔、鎳箔或不鏽鋼箔；隔離膜，設置於第一金屬層與第二金屬層之間；第一電極層，設置於第一金屬層與隔離膜之間；第二電極層，設置於第二金屬層與隔離膜之間；以及第一功能層，包括第一組合物，設置於第一金屬層與第一電極層之間，其中第一組合物包括：20~80重量份的片狀導電材料；1~30重量份的球狀導電材料；10~50重量份的熱塑性彈性體；以及1~25重量份的含氮高分歧聚合物，以第一組合物為100重量份。	工研院技轉法律中心	劉秀娥	03-5917588	angelaliu@itri.org.tw
10	114	否	永續科技	正極材料、包含其的正極及電池	ZL202011447509.2	中國大陸	本揭露提供一正極材料、包含其之正極及電池。本揭露所述正極材料可包含一活性粒子，以及一修飾層，其中該修飾層披覆於該活性粒子表面或周圍。根據本揭露實施例，該修飾層可為一組合物的反應產物，其中該組合物可包含：陶瓷導體化合物、有機導電化合物、以及耦合劑。根據本揭露實施例，該陶瓷導體化合物之重量為50至84重量份、該有機導電化合物之重量為16至50重量份、以及該陶瓷導體化合物與該有機導電化合物的總重為100重量份。根據本揭露實施例，該耦合劑添加量為0.05wt％至10wt％，以該陶瓷導體化合物與該有機導電化合物的總重為基準。	工研院技轉法律中心	劉秀娥	03-5917588	angelaliu@itri.org.tw
11	114	否	永續科技	正極材料、正極及包含其之電池	7556007	日本	本揭露提供一正極材料、包含其之正極及電池。本揭露所述正極材料可包含一活性粒子，以及一修飾層，其中該修飾層披覆於該活性粒子表面或周圍。根據本揭露實施例，該修飾層可為一組合物的反應產物，其中該組合物可包含：陶瓷導體化合物、有機導電化合物、以及耦合劑。根據本揭露實施例，該陶瓷導體化合物之重量為50至84重量份、該有機導電化合物之重量為16至50重量份、以及該陶瓷導體化合物與該有機導電化合物的總重為100重量份。根據本揭露實施例，該耦合劑添加量為0.05wt％至10wt％，以該陶瓷導體化合物與該有機導電化合物的總重為基準。	工研院技轉法律中心	劉秀娥	03-5917588	angelaliu@itri.org.tw