## 專利列表-智慧科技
項次	產出年度	是否已存在於專利暨可移轉技術資料庫中	領域類別	專利名稱	專利證號	申請國家	摘要	執行單位	聯絡人	聯絡電話	email
1	101	是	智慧科技	鋰電池及正極與其形成方法	8,178,240	美國	本發明係關於一種應用於鋰電池之正極及其形成方法。首先，形成鋰合金氧化層於基板上，接著進行額外之高密度低能量電漿處理，使鋰合金氧化層的上表面形成相互緊密接合且平勻緻密之奈米晶粒，下方內部則維持原較大之晶粒結構。實驗証實，具上述特性之正極具有較高之電容量及循環壽命，可進一步提升鋰電池的表現效能。	工研院技轉法律中心	劉秀娥	03-5917588	angelaliu@itri.org.tw
2	101	是	智慧科技	鋰電池及正極與其形成方法	I365562	中華民國	本發明係關於一種應用於鋰電池之正極及其形成方法。首先，形成鋰合金氧化層於基板上，接著進行額外之高密度低能量電漿處理，使鋰合金氧化層的上表面形成相互緊密接合且平勻緻密之奈米晶粒，下方內部則維持原較大之晶粒結構。實驗証實，具上述特性之正極具有較高之電容量及循環壽命，可進一步提升鋰電池的表現效能。	工研院技轉法律中心	劉秀娥	03-5917588	angelaliu@itri.org.tw
3	102	是	智慧科技	鋰電池及正極與其形成方法	5269692	日本	本發明係關於一種應用於鋰電池之正極及其形成方法。首先，形成鋰合金氧化層於基板上，接著進行額外之高密度低能量電漿處理，使鋰合金氧化層的上表面形成相互緊密接合且平勻緻密之奈米晶粒，下方內部則維持原較大之晶粒結構。實驗証實，具上述特性之正極具有較高之電容量及循環壽命，可進一步提升鋰電池的表現效能。	工研院技轉法律中心	劉秀娥	03-5917588	angelaliu@itri.org.tw
4	101	是	智慧科技	鋰電池及正級與其形成方法	ZL200810175118.2	中國大陸	本發明係關於一種應用於鋰電池之正極及其形成方法。首先，形成鋰合金氧化層於基板上，接著進行額外之高密度低能量電漿處理，使鋰合金氧化層的上表面形成相互緊密接合且平勻緻密之奈米晶粒，下方內部則維持原較大之晶粒結構。實驗証實，具上述特性之正極具有較高之電容量及循環壽命，可進一步提升鋰電池的表現效能。	工研院技轉法律中心	劉秀娥	03-5917588	angelaliu@itri.org.tw
5	101	是	智慧科技	具安全性添加劑之非水性電解液及包含其之鹼金屬族二次電池	I366293	中華民國	一種具安全性添加劑之非水性電解液及包含其之二次電池。該具安全性添加劑之非水性電解液之添加劑，可在電池被不當使用而導致電池溫度升高時，快速地產生化學交聯反應，使電池內部阻抗上升，降低鹼金屬族離子的傳導能力，提高電池的安全特性，且並不影響二次電池之電能特性。	工研院技轉法律中心	劉秀娥	03-5917588	angelaliu@itri.org.tw
6	102	是	智慧科技	膠態高分子電解液前驅組合物及包含其之二次電池	8,304,117	美國	一種膠態高分子電解液前驅組合物及包含其之二次電池。該膠態高分子電解液前驅組合物包含：一鹼金屬鹽之電解質；一非質子溶劑；一雙馬來醯亞胺或雙馬來醯亞胺寡合物；以及一具不飽和雙鍵之化合物。	工研院技轉法律中心	劉秀娥	03-5917588	angelaliu@itri.org.tw
7	101	是	智慧科技	膠態高分子電解液前驅組合物及包含其之二次電池	10-1162947	韓國	一種膠態高分子電解液前驅組合物及包含其之二次電池。該膠態高分子電解液前驅組合物包含：一鹼金屬鹽之電解質；一非質子溶劑；一雙馬來醯亞胺或雙馬來醯亞胺寡合物；以及一具不飽和雙鍵之化合物。	工研院技轉法律中心	劉秀娥	03-5917588	angelaliu@itri.org.tw
8	100	是	智慧科技	膠態高分子電解液前驅組合物及包含其之二次電池	4841541	日本	一種膠態高分子電解液前驅組合物及包含其之二次電池。該膠態高分子電解液前驅組合物包含：一鹼金屬鹽之電解質；一非質子溶劑；一雙馬來醯亞胺或雙馬來醯亞胺寡合物；以及一具不飽和雙鍵之化合物。	工研院技轉法律中心	劉秀娥	03-5917588	angelaliu@itri.org.tw
9	100	是	智慧科技	膠態高分子電解液前體組合物及包含其的二次電池	ZL200710194379.4	中國大陸	一種膠態高分子電解液前驅組合物及包含其之二次電池。該膠態高分子電解液前驅組合物包含：一鹼金屬鹽之電解質；一非質子溶劑；一雙馬來醯亞胺或雙馬來醯亞胺寡合物；以及一具不飽和雙鍵之化合物。	工研院技轉法律中心	劉秀娥	03-5917588	angelaliu@itri.org.tw
10	101	是	智慧科技	含馬來亞醯胺改質之鋰電池電極材料組成物	8,137,838	美國	一種含有改質馬來醯亞胺之電池電極漿料組成物，包括電極活性物質、導電添加劑、黏著劑以及改質馬來醯亞胺分散劑。該組成物中作為分散劑之改質馬來醯亞胺具有類似樹枝狀(dendrimer-like)的高度分枝(hyperbranched)結構，能與金屬氧化物等電極活性物質形成穩定的錯化合物，提高漿料溶液的分散性，降低漿料黏度，並長時間地維持黏度的穩定性。另一方面，由於該改質馬來醯亞胺與電極漿料溶劑具有極佳的相容性，因而能夠提升漿料的儲存穩定性，並藉由該改質馬來醯亞胺與電極電流收集基材所形成的穩定鍵結，提昇電極膜與電流收集基材之間的接著力，延長電池產品的循環壽命。	工研院技轉法律中心	劉秀娥	03-5917588	angelaliu@itri.org.tw