## 製造精進
項次	產出年度	是否已存在於專利暨可移轉技術資料庫中	領域別	專利名稱(中文)	證書號碼	核准國家	技術摘要(中文)	執行單位	聯絡人員	電話	電子信箱
1	103	是	製造精進	超硬複合材料及其製成方法	5427380	日本	本發明提供一種超硬複合材料，其製成方法包括混合陶瓷相粉末及多元高熵合金粉末以形成混合物、壓胚混合物、以及燒結混合物，以製成超硬複合材料。上述多元高熵合金係含5至11種主要元素之合金，且每一主要元素占多元高熵合金之5至35莫耳%。	工研院南分院	李露蘋	03-5917812	noralp@itri.org.tw
2	99	是	製造精進	超硬複合材料及其製成方法	10-0976731	韓國	本發明提供一種超硬複合材料，其製成方法包括混合陶瓷相粉末及多元高熵合金粉末以形成混合物、壓胚混合物、以及燒結混合物，以製成超硬複合材料。上述多元高熵合金係含5至11種主要元素之合金，且每一主要元素占多元高熵合金之5至35莫耳%。	工研院南分院	李露蘋	03-5917812	noralp@itri.org.tw
3	100	是	製造精進	超硬複合材料及其製成方法	I347978	中華民國	本發明提供一種超硬複合材料，其製成方法包括混合陶瓷相粉末及多元高熵合金粉末以形成混合物、壓胚混合物、以及燒結混合物，以製成超硬複合材料。上述多元高熵合金係含5至11種主要元素之合金，且每一主要元素占多元高熵合金之5至35莫耳%。	工研院南分院	李露蘋	03-5917812	noralp@itri.org.tw
4	101	是	製造精進	超硬複合材料及其製成方法	8,075,661	美國	本發明提供一種超硬複合材料，其製成方法包括混合陶瓷相粉末及多元高熵合金粉末以形成混合物、壓胚混合物、以及燒結混合物，以製成超硬複合材料。上述多元高熵合金係含5至11種主要元素之合金，且每一主要元素占多元高熵合金之5至35莫耳%。	工研院南分院	李露蘋	03-5917812	noralp@itri.org.tw
5	101	是	製造精進	粉體塗裝之塗料及方法	8,088,855	美國	本發明提供一種粉體塗裝之方法。首先，施加電壓至金屬物件。接著摩擦塗料，使其帶有電荷，且電荷與施加至金屬物件之電壓的電性相反。最後以噴嘴將塗料噴灑至金屬物件形成塗層。上述塗料組成含有90至99.9重量份之樹脂基體以及0.1至10重量份之奈米碳球均勻分散於該樹脂基體中。	工研院南分院	李露蘋	03-5917812	noralp@itri.org.tw
6	101	是	製造精進	粉體塗裝之塗料及方法	8,088,452	美國	本發明提供一種粉體塗裝之方法。首先，施加電壓至金屬物件。接著摩擦塗料，使其帶有電荷，且電荷與施加至金屬物件之電壓的電性相反。最後以噴嘴將塗料噴灑至金屬物件形成塗層。上述塗料組成含有90至99.9重量份之樹脂基體以及0.1至10重量份之奈米碳球均勻分散於該樹脂基體中。	工研院南分院	李露蘋	03-5917812	noralp@itri.org.tw
7	101	是	製造精進	高耐熱性丙烯酸酯類共聚物及其制備方法	ZL200910007983.0	中國大陸	本發明提供一種高耐熱性壓克力共聚合物，係由通式(1)所示單體之重複單元與(甲基)丙烯酸酯單體衍生物之重複單元所組成： / 其中x = 1~3，y = 0~3。該壓克力共聚合物具有高耐熱性及低吸水性。	工研院南分院	李露蘋	03-5917812	noralp@itri.org.tw
8	102	是	製造精進	高耐熱性壓克力共聚合物及其製備方法	5216744	日本	本發明提供一種高耐熱性壓克力共聚合物，係由通式(1)所示單體之重複單元與(甲基)丙烯酸酯單體衍生物之重複單元所組成： / 其中x = 1~3，y = 0~3。該壓克力共聚合物具有高耐熱性及低吸水性。	工研院南分院	李露蘋	03-5917812	noralp@itri.org.tw
9	102	是	製造精進	高耐熱性壓克力共聚合物及其製備方法	I397538	中華民國	本發明提供一種高耐熱性壓克力共聚合物，係由通式(1)所示單體之重複單元與(甲基)丙烯酸酯單體衍生物之重複單元所組成： / 其中x = 1~3，y = 0~3。該壓克力共聚合物具有高耐熱性及低吸水性。	工研院南分院	李露蘋	03-5917812	noralp@itri.org.tw
10	101	是	製造精進	高耐熱性壓克力共聚合物及其製備方法	8,076,435	美國	本發明提供一種高耐熱性壓克力共聚合物，係由通式(1)所示單體之重複單元與(甲基)丙烯酸酯單體衍生物之重複單元所組成： / 其中x = 1~3，y = 0~3。該壓克力共聚合物具有高耐熱性及低吸水性。	工研院南分院	李露蘋	03-5917812	noralp@itri.org.tw
11	99	是	製造精進	導光膜片	10-0964780	韓國	一種導光膜片包括一本體與一光擴散結構。光擴散結構包括複數個微凹透鏡沿一第一方向以及一第二方向排列成一二維陣列，該等微凹透鏡以及該等微凹透鏡的連接處的曲率皆不為0。光擴散結構位於本體厚度方向之表面，來自一光源的光線透過光擴散結構後，折射進入該本體的內部而進行光的傳遞。	工研院機械所	李露蘋	03-5917812	noralp@itri.org.tw
12	100	是	製造精進	導光膜片	7,911,700	美國	一種導光膜片包括一本體與一光擴散結構。光擴散結構包括複數個微凹透鏡沿一第一方向以及一第二方向排列成一二維陣列，該等微凹透鏡以及該等微凹透鏡的連接處的曲率皆不為0。光擴散結構位於本體厚度方向之表面，來自一光源的光線透過光擴散結構後，折射進入該本體的內部而進行光的傳遞。	工研院材化所	李露蘋	03-5917812	noralp@itri.org.tw