## 專利列表-綠能科技
項次 | 產出年度 | 是否已存在於專利暨可移轉技術資料庫中 | 領域類別 | 專利名稱 | 專利證號 | 申請國家 | 摘要 | 執行單位 | 聯絡人 | 聯絡電話 | email
1 | 109 | 是 | 綠能科技 | 正極板與正極板漿料的形成方法 | 10,784,501 | 美國 | 本揭露提供之正極板漿料的形成方法，包括：使馬來醯亞胺類化合物與巴比土酸反應形成高分歧聚合物；混合0.1至1重量份的該高分歧聚合物、0.01至1重量份的耦合劑、與0.1至6重量份的奈米碳管，以形成混合物；以及將80至97.79重量份的活性物質加入混合物中，其中高分歧聚合物、活性物質、與奈米碳管間經由耦合劑鍵結。 | 工研院技轉法律中心 | 劉秀娥 | 03-5917588 | angelaliu@itri.org.tw
2 | 109 | 是 | 綠能科技 | 正極板與正極板漿料的形成方法 | I682578 | 中華民國 | 本揭露提供之正極板漿料的形成方法，包括：使馬來醯亞胺類化合物與巴比土酸反應形成高分歧聚合物；混合0.1至1重量份的該高分歧聚合物、0.01至1重量份的耦合劑、與0.1至6重量份的奈米碳管，以形成混合物；以及將80至97.79重量份的活性物質加入混合物中，其中高分歧聚合物、活性物質、與奈米碳管間經由耦合劑鍵結。 | 工研院技轉法律中心 | 劉秀娥 | 03-5917588 | angelaliu@itri.org.tw
3 | 109 | 是 | 綠能科技 | 正極板與正極板漿料的形成方法 | 6682609 | 日本 | 本揭露提供之正極板漿料的形成方法，包括：使馬來醯亞胺類化合物與巴比土酸反應形成高分歧聚合物；混合0.1至1重量份的該高分歧聚合物、0.01至1重量份的耦合劑、與0.1至6重量份的奈米碳管，以形成混合物；以及將80至97.79重量份的活性物質加入混合物中，其中高分歧聚合物、活性物質、與奈米碳管間經由耦合劑鍵結。 | 工研院技轉法律中心 | 劉秀娥 | 03-5917588 | angelaliu@itri.org.tw
4 | 109 | 是 | 綠能科技 | 寡聚物及鋰電池 | 10,566,626 | 美國 | 一種寡聚物高分子，其由含乙烯性不飽和基的化合物與親核性化合物進行聚合反應而得，其中親核性化合物包括以下式1所示的化合物： 式1。另提供一種鋰電池，其包括陽極、陰極、隔離膜、電解液及封裝結構，其中陰極包括所述寡聚物高分子。 | 工研院技轉法律中心 | 劉秀娥 | 03-5917588 | angelaliu@itri.org.tw
5 | 107 | 是 | 綠能科技 | 寡聚物及鋰電池 | I610968 | 中華民國 | 一種寡聚物高分子，其由含乙烯性不飽和基的化合物與親核性化合物進行聚合反應而得，其中親核性化合物包括以下式1所示的化合物： 式1。另提供一種鋰電池，其包括陽極、陰極、隔離膜、電解液及封裝結構，其中陰極包括所述寡聚物高分子。 | 工研院技轉法律中心 | 劉秀娥 | 03-5917588 | angelaliu@itri.org.tw
6 | 109 | 是 | 綠能科技 | 寡聚物高分子及鋰電池 | ZL201710384206.2 | 中國大陸 | 一種寡聚物高分子，其由含乙烯性不飽和基的化合物與親核性化合物進行聚合反應而得，其中親核性化合物包括以下式1所示的化合物： 式1。另提供一種鋰電池，其包括陽極、陰極、隔離膜、電解液及封裝結構，其中陰極包括所述寡聚物高分子。 | 工研院技轉法律中心 | 劉秀娥 | 03-5917588 | angelaliu@itri.org.tw
7 | 107 | 是 | 綠能科技 | 寡聚物添加劑以及鋰電池 | 9,988,495 | 美國 | 一種寡聚物添加劑，其由馬來醯亞胺、巴比妥酸與三硫碳酸二苯甲酯進行反應而得。另提供一種鋰電池，其包括陽極、陰極、隔離膜、電解液及封裝結構，其中陰極包括所述寡聚物添加劑。 | 工研院技轉法律中心 | 劉秀娥 | 03-5917588 | angelaliu@itri.org.tw
8 | 107 | 是 | 綠能科技 | 寡聚物添加劑以及鋰電池 | I608646 | 中華民國 | 一種寡聚物添加劑，其由馬來醯亞胺、巴比妥酸與三硫碳酸二苯甲酯進行反應而得。另提供一種鋰電池，其包括陽極、陰極、隔離膜、電解液及封裝結構，其中陰極包括所述寡聚物添加劑。 | 工研院技轉法律中心 | 劉秀娥 | 03-5917588 | angelaliu@itri.org.tw
9 | 108 | 是 | 綠能科技 | 鋰電池 | ZL201610153038.1 | 中國大陸 | 一種寡聚物添加劑，其由馬來醯亞胺、巴比妥酸與三硫碳酸二苯甲酯進行反應而得。另提供一種鋰電池，其包括陽極、陰極、隔離膜、電解液及封裝結構，其中陰極包括所述寡聚物添加劑。 | 工研院技轉法律中心 | 劉秀娥 | 03-5917588 | angelaliu@itri.org.tw
10 | 106 | 是 | 綠能科技 | 電池電極漿料組成物 | I581484 | 中華民國 | 一種含有矽烷偶合劑改質之活性物質之電池電極漿料組成物，包括矽烷偶合劑改質之活性物質、導電添加劑、黏著劑以及馬來醯亞胺添加劑。該組成物含有矽烷偶合劑改質之活性物質，可提升電池安全性和循環壽命。 | 工研院技轉法律中心 | 劉秀娥 | 03-5917588 | angelaliu@itri.org.tw
11 | 107 | 是 | 綠能科技 | 用於鋰電池之矽烷-改質鋰金屬氧化物組成物 | EP3041069 | 德國 | 一種含有矽烷偶合劑改質之活性物質之電池電極漿料組成物，包括矽烷偶合劑改質之活性物質、導電添加劑、黏著劑以及馬來醯亞胺添加劑。該組成物含有矽烷偶合劑改質之活性物質，可提升電池安全性和循環壽命。 | 工研院技轉法律中心 | 劉秀娥 | 03-5917588 | angelaliu@itri.org.tw
12 | 106 | 是 | 綠能科技 | 電池電極漿料組成物 | 10-1777680 | 韓國 | 一種含有矽烷偶合劑改質之活性物質之電池電極漿料組成物，包括矽烷偶合劑改質之活性物質、導電添加劑、黏著劑以及馬來醯亞胺添加劑。該組成物含有矽烷偶合劑改質之活性物質，可提升電池安全性和循環壽命。 | 工研院技轉法律中心 | 劉秀娥 | 03-5917588 | angelaliu@itri.org.tw
13 | 106 | 是 | 綠能科技 | 電池電極漿料組成物 | 6178878 | 日本 | 一種含有矽烷偶合劑改質之活性物質之電池電極漿料組成物，包括矽烷偶合劑改質之活性物質、導電添加劑、黏著劑以及馬來醯亞胺添加劑。該組成物含有矽烷偶合劑改質之活性物質，可提升電池安全性和循環壽命。 | 工研院技轉法律中心 | 劉秀娥 | 03-5917588 | angelaliu@itri.org.tw
14 | 107 | 是 | 綠能科技 | 用於鋰電池之矽烷-改質鋰金屬氧化物組成物 | EP3041069 | 法國 | 一種含有矽烷偶合劑改質之活性物質之電池電極漿料組成物，包括矽烷偶合劑改質之活性物質、導電添加劑、黏著劑以及馬來醯亞胺添加劑。該組成物含有矽烷偶合劑改質之活性物質，可提升電池安全性和循環壽命。 | 工研院技轉法律中心 | 劉秀娥 | 03-5917588 | angelaliu@itri.org.tw
15 | 107 | 是 | 綠能科技 | 用於鋰電池之矽烷-改質鋰金屬氧化物組成物 | EP3041069 | 英國 | 一種含有矽烷偶合劑改質之活性物質之電池電極漿料組成物，包括矽烷偶合劑改質之活性物質、導電添加劑、黏著劑以及馬來醯亞胺添加劑。該組成物含有矽烷偶合劑改質之活性物質，可提升電池安全性和循環壽命。 | 工研院技轉法律中心 | 劉秀娥 | 03-5917588 | angelaliu@itri.org.tw
16 | 107 | 是 | 綠能科技 | 用於鋰電池之矽烷-改質鋰金屬氧化物組成物 | EP3041069 | 冰島 | 一種含有矽烷偶合劑改質之活性物質之電池電極漿料組成物，包括矽烷偶合劑改質之活性物質、導電添加劑、黏著劑以及馬來醯亞胺添加劑。該組成物含有矽烷偶合劑改質之活性物質，可提升電池安全性和循環壽命。 | 工研院技轉法律中心 | 劉秀娥 | 03-5917588 | angelaliu@itri.org.tw
17 | 107 | 是 | 綠能科技 | 用於鋰電池之矽烷-改質鋰金屬氧化物組成物 | EP3041069 | 義大利 | 一種含有矽烷偶合劑改質之活性物質之電池電極漿料組成物，包括矽烷偶合劑改質之活性物質、導電添加劑、黏著劑以及馬來醯亞胺添加劑。該組成物含有矽烷偶合劑改質之活性物質，可提升電池安全性和循環壽命。 | 工研院技轉法律中心 | 劉秀娥 | 03-5917588 | angelaliu@itri.org.tw
18 | 107 | 是 | 綠能科技 | 用於鋰電池之矽烷-改質鋰金屬氧化物組成物 | EP3041069 | 瑞典 | 一種含有矽烷偶合劑改質之活性物質之電池電極漿料組成物，包括矽烷偶合劑改質之活性物質、導電添加劑、黏著劑以及馬來醯亞胺添加劑。該組成物含有矽烷偶合劑改質之活性物質，可提升電池安全性和循環壽命。 | 工研院技轉法律中心 | 劉秀娥 | 03-5917588 | angelaliu@itri.org.tw
19 | 104 | 是 | 綠能科技 | 鋰離子電池正極材料及其製備方法 | I495182 | 中華民國 | 一種鋰離子電池正極材料及其製備方法，所述方法是先混合鋰源化合物、鎳源化合物及錳源化合物，再對其加熱至共熔溫度，以形成第一混合液。之後，於第一混合液內加入有機酸進行反應，以形成第二混合液。然後可直接進行燒結，以形成鎳錳酸鋰。或者，於燒結前在第二混合液內導入能形成氫鍵之官能基高分子。 | 工研院技轉法律中心 | 劉秀娥 | 03-5917588 | angelaliu@itri.org.tw
20 | 105 | 是 | 綠能科技 | 鋰離子電池及其電極結構 | I550655 | 中華民國 | 一種鋰離子電池及其電極結構。所述電極結構包括集電基材、位於集電基材上的電極活物層以及複合式熱敏塗層。所述複合式熱敏塗層介於集電基材與電極活物層之間。所述複合式熱敏塗層至少包括兩種以上的正溫度係數(positive temperature coefficient; PTC)材料，使複合式熱敏塗層具有可調式階段溫升阻抗特性。 | 工研院技轉法律中心 | 劉秀娥 | 03-5917588 | angelaliu@itri.org.tw
21 | 106 | 是 | 綠能科技 | 鋰離子電池及其電極結構 | ZL201210584084.9 | 中國大陸 | 一種鋰離子電池及其電極結構。所述電極結構包括集電基材、位於集電基材上的電極活物層以及複合式熱敏塗層。所述複合式熱敏塗層介於集電基材與電極活物層之間。所述複合式熱敏塗層至少包括兩種以上的正溫度係數(positive temperature coefficient; PTC)材料，使複合式熱敏塗層具有可調式階段溫升阻抗特性。 | 工研院技轉法律中心 | 劉秀娥 | 03-5917588 | angelaliu@itri.org.tw
22 | 105 | 是 | 綠能科技 | 電解質溶液、鋰電池、電化學載具結構 | I520408 | 中華民國 | 本發明提供之固態電解質，包括：85至95重量份之聚矽氧烷接枝聚氧烷甲基丙烯酸酯高分子；5至10重量份之鋰鹽；以及0.01至3重量份之氧化石墨烯。 | 工研院技轉法律中心 | 劉秀娥 | 03-5917588 | angelaliu@itri.org.tw
23 | 103 | 是 | 綠能科技 | 固態電解質、鋰電池、與電化學載具結構 | I445739 | 中華民國 | 本發明提供之固態電解質，包括：85至95重量份之聚矽氧烷接枝聚氧烷甲基丙烯酸酯高分子；5至10重量份之鋰鹽；以及0.01至3重量份之氧化石墨烯。 | 工研院技轉法律中心 | 劉秀娥 | 03-5917588 | angelaliu@itri.org.tw
24 | 104 | 是 | 綠能科技 | 電解質溶液、鋰電池、電化學載具結構 | 5676733 | 日本 | 本發明提供之固態電解質，包括：85至95重量份之聚矽氧烷接枝聚氧烷甲基丙烯酸酯高分子；5至10重量份之鋰鹽；以及0.01至3重量份之氧化石墨烯。 | 工研院技轉法律中心 | 劉秀娥 | 03-5917588 | angelaliu@itri.org.tw
25 | 104 | 是 | 綠能科技 | 固態電解質及具有它的鋰電池與電化學載具結構 | ZL201110461301.0 | 中國大陸 | 本發明提供之固態電解質，包括：85至95重量份之聚矽氧烷接枝聚氧烷甲基丙烯酸酯高分子；5至10重量份之鋰鹽；以及0.01至3重量份之氧化石墨烯。 | 工研院技轉法律中心 | 劉秀娥 | 03-5917588 | angelaliu@itri.org.tw
26 | 104 | 是 | 綠能科技 | 鋰電池與極板結構 | 9,017,853 | 美國 | 一種鋰電池，包括：一正極極板、一負極極板、一第一熱阻絕層與一隔離膜。正極極板具有一第一表面。負極極板具有一第二表面，且該第二表面面對該正極極板的該第一表面。第一熱阻絕層位於該第一表面與第二表面其中之一上，其中該第一熱阻絕層由一無機材料、一熱作動材料與一黏結材料所組成。隔離膜位於該正極極板與該負極極板之間。 | 工研院技轉法律中心 | 劉秀娥 | 03-5917588 | angelaliu@itri.org.tw
27 | 103 | 是 | 綠能科技 | 鋰電池與極板結構 | I431834 | 中華民國 | 一種鋰電池，包括：一正極極板、一負極極板、一第一熱阻絕層與一隔離膜。正極極板具有一第一表面。負極極板具有一第二表面，且該第二表面面對該正極極板的該第一表面。第一熱阻絕層位於該第一表面與第二表面其中之一上，其中該第一熱阻絕層由一無機材料、一熱作動材料與一黏結材料所組成。隔離膜位於該正極極板與該負極極板之間。 | 工研院技轉法律中心 | 劉秀娥 | 03-5917588 | angelaliu@itri.org.tw
28 | 104 | 是 | 綠能科技 | 鋰電池與極板結構 | 5715041 | 日本 | 一種鋰電池，包括：一正極極板、一負極極板、一第一熱阻絕層與一隔離膜。正極極板具有一第一表面。負極極板具有一第二表面，且該第二表面面對該正極極板的該第一表面。第一熱阻絕層位於該第一表面與第二表面其中之一上，其中該第一熱阻絕層由一無機材料、一熱作動材料與一黏結材料所組成。隔離膜位於該正極極板與該負極極板之間。 | 工研院技轉法律中心 | 劉秀娥 | 03-5917588 | angelaliu@itri.org.tw
29 | 104 | 是 | 綠能科技 | 鋰電池與極板結構 | ZL201010624007.2 | 中國大陸 | 一種鋰電池，包括：一正極極板、一負極極板、一第一熱阻絕層與一隔離膜。正極極板具有一第一表面。負極極板具有一第二表面，且該第二表面面對該正極極板的該第一表面。第一熱阻絕層位於該第一表面與第二表面其中之一上，其中該第一熱阻絕層由一無機材料、一熱作動材料與一黏結材料所組成。隔離膜位於該正極極板與該負極極板之間。 | 工研院技轉法律中心 | 劉秀娥 | 03-5917588 | angelaliu@itri.org.tw
30 | 103 | 是 | 綠能科技 | 膠態高分子電解液前驅組合物及包含其之二次電池 | I422089 | 中華民國 | 一種膠態高分子電解液前驅組合物及包含其之二次電池。該膠態高分子電解液前驅組合物包含：一鹼金屬鹽之電解質；一非質子溶劑；一雙馬來醯亞胺或雙馬來醯亞胺寡合物；以及一具不飽和雙鍵之化合物。 | 工研院技轉法律中心 | 劉秀娥 | 03-5917588 | angelaliu@itri.org.tw